## CAMPO
L A S E C C T S.A. DE C.V.
REPORTE DE MUESTREO DE CONCRETO HIDRAULICO
CLIENTE | PLANEACION LOGISTICA PARA EJECUCION DE OBRAS S.A DE C.V |  |  |  |  | ENSAYE | 263 | - | 264
OBRA | CONSTRUCCION DE AULA DIDACTICA ASILADA 6X8 mts |  |  |  |  | FECHA DE COLADO | 2015-01-02
LOCALIZACION | EMSAD EL PLATANAR, TOPIA Durango |  |  |  |  | FECHA DE RECIBO | 2015-01-09
UBICACIÓN | EL PLATANAR TOPIA Durango
HORA DE INICIO |  |  | ELEMENTO COLADO |  |  | FC. DE PROYECTO | TAMAÑO MAXIMO AGREGADO
9:30 |  |  | LOSA DE AZOTEA |  |  | 250 | 3/4
HORA DE TERMINO
9:45
TEMPERATURA DE CONCRETO
CLIMA |  |  | CEMENTO |  | REV. DE PROYECTO, cm | EQUIPO DE MEZCLADO
NUBLADO |  |  | MONTERREY |  | 12 AL 16 | REVOLVEDORA MECANICA
TIPO DE VIBRADOR UTILIZADO
TIPO DE CONCRETO |  |  |  |  | MECÁNICO
PROFESIONAL |  |  |  |  | EQUIPO DE DOSIFICADO
TIPO DE ADICIONANTE |  |  |  |  | CEMEX
FESTER |  |  |  |  | EQUIPO DE ACARREO
MANUAL
ESPECIMENES ELABORADOS Y REVENIMIENTOS TOMADOS
|  |  | 263 | 264
No DE CILINDRO |  |  | 1 | 2
REV. DE LOS cm |  |  | 14 | 14
EDAD EN DIAS |  |  | 7 | 28
ALTURA |  |  | 30 | 30
DIAMETRO EN CMS |  |  | 15 | 15
AREA CMS2 |  |  | 176.715 | 176.715
CARGA EN KGS. |  |  | 37621 | 53083.5625
RESISTENCIA E KGS/CM2 |  |  | 212.8908 | 300.3908
FACTOR DE CORRECCION POR ESBELTEZ |  |  | 1 | 1
RESISTENCIA CORREGIDA EN KGS./CM2 |  |  | 85.15633 | 120.1563
CONCLUSIONES A 7 DIAS: |  |  | El concreto si cumple con las normas aplicables.
CONCLUSIONES A 14 DIAS: |  |  | El concreto si cumple con las normas aplicables.
CONCLUSIONES A 28 DIAS: |  |  | El concreto si cumple con las normas aplicables.

## INFORME A 7 DIAS
INFORME DE RESULTADOS DE CONCRETO HIDRAULICO
INFORME
CLIENTE |  |  |  | FECHA DE INFORME
OBRA |  |  |  | No. ENSAYO
FECHA DE COLADO
LOCALIZACION
ELEMENTO COLADO
UBICACIÓN
ESPECIFICACIONES DE MEZCLA DE CONCRETO
REVENIMIENTO EN CM. | F´C EN KG./CM2 | T/MAX. DE AGREGADO EN (PUL) |  | TIPO DE CONCRETO
DATOS DE COLADO
CONDICION CLIMATICA | MARCA Y TIPO DE CEMENTO | TIPO DE VIBRACION |  | ADITIVO Y MARCA
ENSAYOS REALIZADOS AL CONCRETO EN ESTADO FRESCO
ENSAYO |  |  |  | NORMAS APLICABLES
MUESTREO |  |  |  | NMX-C-161-ONNCCE-2013
TEMPERATURA
REVENIMIENTO EN CMS. |  |  |  | NMX-C-156-ONNCCE-2010
ELABORACION DE ESPECIMEN Y CURADO | ESPECIMEN/CILINDRO DE 30 X 15 CMS. CURADO POR INMERSION EN AGUA |  |  | NMX-C-160-ONNCCE-2004
ENSAYO A COMPRESION SIMPLE DE ESPECIMEN CILINDRICO
CABECEO | AZUFRE INDUSTRIAL 300 KG.CM2 |  |  | NMX-C-109-ONNCCE-2013
EDAD EN DIAS |  |  |  | NMX-C-083-ONNCCE -2002
ALTURA |  |  | 30
DIAMETRO EN CMS. |  |  | 15
AREA CMS2 |  |  | 176.715
CARGA EN KGS. |  |  | 45000
RESISTENCIA EN KGS./CM2 |  |  | 254.6473
FACTOR DE CORRECION POR ESBELTEZ |  |  | 1
RESISTENCIA CORREGIDA EN KGS./CM2 |  |  | 254.6473
% DE RESISTENCIA DE ENSAYO |  |  | #DIV/0!
OBSERVACION | El aditivo empleado, no cumplio su funcion de acelerar la recistencia del concreto a 72hrs.
RECOMENDACIÓN | No. 1 Recalcular el porcentaje de aditico por metro cubico
CONCLUSION
C. LUIS EFRAIN ARELLANO ORTIZ | ING. JUNIOR FELIX HERNANDEZ ORTEGA |  | TEC. MANUEL MARTINEZ ACOSTA
LABORATORISTA | JEFE DE LABORATORIO |  | SIGNATARIO AUTORIZADO

## INFORME A 28 DIAS
INFORME DE RESULTADOS DE CONCRETO HIDRAULICO
CLIENTE | PLANEACION LOGISTICA PARA EJECUCION DE OBRAS S.A DE C.V |  |  | ENSAY0S | 264
OBRA | CONSTRUCCION DE AULA DIDACTICA ASILADA 6X8 mts |  |  | FECHA DE COLADO | 2015-01-02
|  |  |  | FECHA DE RUPTURA | 2015-01-30
LOCALIZACION | EMSAD EL PLATANAR, TOPIA Durango
ELEMENTO COLADO | LOSA DE AZOTEA
UBICACIÓN | EL PLATANAR TOPIA Durango
ESPECIFICACIONES DE MEZCLA DE CONCRETO
REVENIMIENTO EN CM. | F´C EN KG./CM2 | T/MAX. DE AGRAGADO EN (PUL) |  | TIPO DE CONCRETO
12 AL 16 | 250 | 3/4 |  | PROFESIONAL
DATOS DE COLADO
CONDICION CLIMATICA | MARCA Y TIPO DE CEMENTO | TIPO DE VIBRACION |  | ADITIVO Y MARCA
NUBLADO | MONTERREY | MECÁNICO |  | FESTER
ENSAYOS REALIZADOS AL CONCRETO EN ESTADO FRESCO
ENSAYO | 264 |  |  | NORMAS APLICABLES
MUESTREO | REVOLVEDORA MECANICA |  |  | NMX-C-161-ONNCCE-2013
TEMPERATURA | 28
REVENIMIENTO EN CMS. | 14 |  |  | NMX-C-156-ONNCCE-2010
ELABORACION DE ESPESIMEN Y CURADO | ESPECIMEN/CILINDRO DE 30 X 15 CMS. CURADO POR INMERSION EN AGUA |  |  | NMX-C-160-ONNCCE-2004
ENSAYO A COMPRESION SIMPLE DE ESPECIMEN CILINDRICO
CABECEO | AZUFRE INDUSTRIAL 300 KG.CM2 |  |  | NMX-C-109-ONNCCE-2013
EDAD EN DIAS | 28 |  |  | NMX-C-083-ONNCCE -2002
ALTURA | 30 |  | 30
DIAMETRO EN CMS. | 15 |  | 15
AREA CMS2 | 176.715 |  | 176.715
CARGA EN KGS. | 53083.5625 |  | 45000
RESISTENCIA EN KGS./CM2 | 300.3908 |  | 254.6473
FACTOR DE CORRECION POR ESBELTEZ | 1 |  | 1
RESISTENCIA CORREGIDA EN KGS./CM2 | 300.3908 |  | 254.6473
% DE RESISTENCIA DE ENSAYO | 120.1563 |  | 101.8589
OBSERVACION | El aditivo empleado, no cumplio su funcion de acelerar la recistencia del concreto a 72hrs.
RECOMENDACIÓN | No. 1 Recalcular el porcentaje de aditico por metro cubico
No. 2 Verificar que el aditivo se vierta en la mezcla en buenas condiciones ambientales y en la obra.
CONCLUSION | El concreto si cumple con las normas aplicables.
C. LUIS EFRAIN ARELLANO ORTIZ | ING. JUNIOR FELIX HERNANDEZ ORTEGA |  | TEC. MANUEL MARTINEZ ACOSTA
LABORATORISTA | JEFE DE LABORATORIO |  | SIGNATARIO AUTORIZADO
F-LAS-EAT-CH01

## Hoja1
http://es.kioskea.net/download/descargar-2895-ultrasurf