## CALCULO SELLO CALIZO
HOJA DE TRABAJO PARA MATERIALES PETEROS
OBRA Y LOCALIZACION | SAN LUIS DEL CORDERO - SAN PEDRO DEL GALLO |  |  |  |  | ENSAYO | 632
[6 empty] | FECHA DE RECIBO | 2015-12-03
MUESTREO | EN BANCO |  |  |  |  | FECHA DE INFORME | 2015-12-07
PARA USARSE EN |  | MICROCARPETA T.M. 13 MM EN CALIENTE
ANALISIS GRANULOMETRICO
Malla | Abertura | Abertura ^ 0.45 | Peso retenido | Porciento retenido parcial | Porciento que pasa | OBSERVACIONES GENERALES:
No. | mm | mm | g | % | % | Volumen: | 2704
2 1/2 in | 63.1 |  | 0 | 0 | 100 | Tara: | 1686
2 in | 50 |  | 0 | 0 | 100 | Peso cubo | 5671.3
1 1/2 in | 36.1 |  | 0 | 0 | 100 | P.V.S.S. | 1473.854
1 in | 25.4 |  | 0 | 0 | 100 | SELLO CALIZO
3/4 in | 19.05 |  | 0 | 0 | 100
1/2 in | 12.7 |  | 0 | 0 | 100
3/8 in | 9.52 |  | 10 | 0.2509221 | 99.74908
1/4 in | 6.3 |  | 981 | 24.61546 | 75.13362
No. 4 | 4.75 |  | 875.4 | 21.96572 | 53.16789
No.10 | 2.36 |  | 2002.4 | 50.24465 | 2.923243
No.20 | 1.18 |  | 34.6 | 0.8681906 | 2.055052
No. 40 | 0.6 |  | 64.3 | 1.613429 | 0.441623
No. 60 | 0.3 |  | 0 | 0 | 0.441623
No. 100 | 0.149 |  | 0 | 0 | 0.441623
No. 200 | 0.074 |  | 0 | 0 | 0.441623 | REALIZO:
Pasa No. 200 | --- |  | 17.6 | 0.441623 | -1.054712e-14
Suma | --- |  | 3985.3
DENSIDAD Y ABSORCION DEL AGREGADO GRUESO | [5 empty] | RESULTADO | 0
Masa de la muestra ensayada secada al horno, g |  |  |  |  | a | 0
Masa de la muestra saturada superficialmente seca, g |  |  |  |  | b | 0
Masa aparente en agua de la muestra saturada, g |  |  |  |  | c | 0
Densidad relativa seca al horno (SH) | [5 empty] | #DIV/0!
Densidad relativa saturada y superficialmente seca (SSS) | [5 empty] | #DIV/0!
Densidad relativa aparente | [5 empty] | #DIV/0!
% Absorción | [5 empty] | #DIV/0!
DENSIDAD Y ABSORCION DEL AGREGADO FINO | [5 empty] | RESULTADO
Masa de la muestra ensayada secada al horno, g |  |  |  |  | a | 0
Masa del matraz + agua, g |  |  |  |  | b | 0
Masa del matraz + agua + muestra, g |  |  |  |  | c | 0
Masa del material saturado y superficialmente seco, g |  |  |  |  | s | 0
Densidad relativa seca al horno (SH) | [5 empty] | #DIV/0!
Densidad relativa saturada y superficialmente seca (SSS) | [5 empty] | #DIV/0!
Densidad relativa aparente | [5 empty] | #DIV/0!
% Absorción | [5 empty] | #DIV/0! |  | CARACTERISTICAS DE EL MATERIAL PETREO
PARTICULAS ANGULOSAS |  |  |  |  | DESGASTE LOS ANGELES |  |  | CARACTERISTICA | REQUISITO
Malla (mm) | Masa [g] | Masas individuales [g] |  | Porcentaje [%] | Tamaño de agregado [mm] | 9,5 a 4,75 |  | DENSIDAD RELATIVA, MINIMO | 2.4
|  | Planas y Alargadas | Ni planas, Ni alargadas | Planas y Alargadas | 50 |  |  | DESGASTE DE LOS ANGELES; %, MAXIMO | 30
1"-3/4" | 100 | 33 | 67 | 33 | Masa inicial [g] | Masa final [g] | % Desgaste | PARTICULAS ALARGADAS Y LAJEADAS; % MAXIMO | 35
3/4"-1/2" | 100 | 32 | 68 | 32 |  |  |  | EQUIVALENTE DE ARENA; % MINIMO | 50
1/2"-3/8" | 100 | 32 | 68 | 32 | 5 | 3.78 | 24.4 | PERDIDA POR ESTABILIDAD POR IMERSION EN AGUA; % MAXIMO | 25
3/8"-1/4" | 0 | 0 | 0 | #DIV/0! |  |  |  | ADICIONALES
REALIZO: | 300 | 97 | Resultado | 32.33333 | REALIZO: | 1.22
EQUIVALENTE DE ARENA
N° Probeta | 1er ciclo de reposo |  | 2do ciclo de reposo |  | Lecturas |  | % E.A
| Hora inicial | Hora final | Hora inicial | Hora final | Arena | Arcilla
1 |  |  |  |  | 0 | 0 | #DIV/0!
2 |  |  |  |  | 0 | 0 | #DIV/0!
3 |  |  |  |  | 0 | 0 | #DIV/0!
REALIZO: | [5 empty] | Promedio: | #DIV/0!

## CALCULO SELLO RELOTICO
HOJA DE TRABAJO PARA MATERIALES PETEROS
OBRA Y LOCALIZACION | SAN LUIS DEL CORDERO - SAN PEDRO DEL GALLO |  |  |  |  | ENSAYO | 633
[6 empty] | FECHA DE RECIBO | 2015-12-03
MUESTREO | EN BANCO |  |  |  |  | FECHA DE INFORME | 2015-12-07
PARA USARSE EN |  | MICROCARPETA T.M. 13 MM EN CALIENTE
ANALISIS GRANULOMETRICO
Malla | Abertura | Abertura ^ 0.45 | Peso retenido | Porciento retenido parcial | Porciento que pasa | OBSERVACIONES GENERALES:
No. | mm | mm | g | % | % | Volumen: | 2704
2 1/2 in | 63.1 |  | 0 | 0 | 100 | Tara: | 1686
2 in | 50 |  | 0 | 0 | 100 | Peso cubo | 5075.6
1 1/2 in | 36.1 |  | 0 | 0 | 100 | P.V.S.S. | 1253.55
1 in | 25.4 |  | 0 | 0 | 100 | SELLO REOLITICO
3/4 in | 19.05 |  | 0 | 0 | 100
1/2 in | 12.7 |  | 0 | 0 | 100
3/8 in | 9.52 |  | 47.1 | 1.389544 | 98.61046
1/4 in | 6.3 |  | 2039.6 | 60.17229 | 38.43816
No. 4 | 4.75 |  | 921.5 | 27.1861 | 11.25207
No.10 | 2.36 |  | 338.4 | 9.983479 | 1.268586
No.20 | 1.18 |  | 10.8 | 0.3186217 | 0.9499646
No. 40 | 0.6 |  | 24 | 0.7080481 | 0.2419165
No. 60 | 0.3 |  | 0 | 0 | 0.2419165
No. 100 | 0.149 |  | 0 | 0 | 0.2419165
No. 200 | 0.074 |  | 0 | 0 | 0.2419165 | REALIZO:
Pasa No. 200 | --- |  | 8.2 | 0.2419165 | 4.912737e-15
Suma | --- |  | 3389.6
DENSIDAD Y ABSORCION DEL AGREGADO GRUESO | [5 empty] | RESULTADO | 0 | 489.7
Masa de la muestra ensayada secada al horno, g |  |  |  |  | a | 539.6 |  | 319.4
Masa de la muestra saturada superficialmente seca, g |  |  |  |  | b | 550 |  | 500.3
Masa aparente en agua de la muestra saturada, g |  |  |  |  | c | 328.5
Densidad relativa seca al horno (SH) | [5 empty] | 2.436117
Densidad relativa saturada y superficialmente seca (SSS) | [5 empty] | 2.48307
Densidad relativa aparente | [5 empty] | 2.556135
% Absorción | [5 empty] | 1.927354
DENSIDAD Y ABSORCION DEL AGREGADO FINO | [5 empty] | RESULTADO
Masa de la muestra ensayada secada al horno, g |  |  |  |  | a | 0
Masa del matraz + agua, g |  |  |  |  | b | 0
Masa del matraz + agua + muestra, g |  |  |  |  | c | 0
Masa del material saturado y superficialmente seco, g |  |  |  |  | s | 0
Densidad relativa seca al horno (SH) | [5 empty] | #DIV/0!
Densidad relativa saturada y superficialmente seca (SSS) | [5 empty] | #DIV/0!
Densidad relativa aparente | [5 empty] | #DIV/0!
% Absorción | [5 empty] | #DIV/0! |  | CARACTERISTICAS DE EL MATERIAL PETREO
PARTICULAS ANGULOSAS |  |  |  |  | DESGASTE LOS ANGELES |  |  | CARACTERISTICA | REQUISITO
Malla (mm) | Masa [g] | Masas individuales [g] |  | Porcentaje [%] | Tamaño de agregado [mm] | 9,5 a 4,75 |  | DENSIDAD RELATIVA, MINIMO | 2.4
|  | Planas y Alargadas | Ni planas, Ni alargadas | Planas y Alargadas | 50 |  |  | DESGASTE DE LOS ANGELES; %, MAXIMO | 30
1"-3/4" | 0 | 0 | 0 | #DIV/0! | Masa inicial [g] | Masa final [g] | % Desgaste | PARTICULAS ALARGADAS Y LAJEADAS; % MAXIMO | 35
3/4"-1/2" | 0 | 0 | 0 | #DIV/0! |  |  |  | EQUIVALENTE DE ARENA; % MINIMO | 50
1/2"-3/8" | 100 | 34 | 66 | 34 | 5002 | 3770 | 24.63015 | PERDIDA POR ESTABILIDAD POR IMERSION EN AGUA; % MAXIMO | 25
3/8"-1/4" | 100 | 35 | 65 | 35 |  |  |  | ADICIONALES
REALIZO: | 200 | 69 | Resultado | 34.5 | REALIZO: | 1232
EQUIVALENTE DE ARENA
N° Probeta | 1er ciclo de reposo |  | 2do ciclo de reposo |  | Lecturas |  | % E.A
| Hora inicial | Hora final | Hora inicial | Hora final | Arena | Arcilla
1 |  |  |  |  | 0 | 0 | #DIV/0!
2 |  |  |  |  | 0 | 0 | #DIV/0!
3 |  |  |  |  | 0 | 0 | #DIV/0!
REALIZO: | [5 empty] | Promedio: | #DIV/0!

## CALCULO POLVILLO ARENAS
HOJA DE TRABAJO PARA MATERIALES PETEROS
OBRA Y LOCALIZACION | SAN LUIS DEL CORDERO - SAN PEDRO DEL GALLO |  |  |  |  | ENSAYO | 634
[6 empty] | FECHA DE RECIBO | 2015-12-03
MUESTREO | EN BANCO |  |  |  |  | FECHA DE INFORME | 2015-12-07
PARA USARSE EN |  | MICROCARPETA T.M. 13 MM EN CALIENTE
ANALISIS GRANULOMETRICO
Malla | Abertura | Abertura ^ 0.45 | Peso retenido | Porciento retenido parcial | Porciento que pasa | OBSERVACIONES GENERALES:
No. | mm | mm | g | % | % | Volumen: | 2704
2 1/2 in | 63.1 |  | 0 | 0 | 100 | Tara: | 1686
2 in | 50 |  | 0 | 0 | 100 | Peso cubo | 6181.4
1 1/2 in | 36.1 |  | 0 | 0 | 100 | P.V.S.S. | 1662.5
1 in | 25.4 |  | 0 | 0 | 100 | POLVILLO 3/16"
3/4 in | 19.05 |  | 0 | 0 | 100
1/2 in | 12.7 |  | 0 | 0 | 100
3/8 in | 9.52 |  | 0 | 0 | 100
1/4 in | 6.3 |  | 0 | 0 | 100
No. 4 | 4.75 |  | 0 | 0 | 100
No.10 | 2.36 |  | 137.6 | 27.54203 | 72.45797
No.20 | 1.18 |  | 138.1 | 27.64211 | 44.81585
No. 40 | 0.6 |  | 78.2 | 15.65252 | 29.16333
No. 60 | 0.3 |  | 42 | 8.406725 | 20.75661
No. 100 | 0.149 |  | 18.5 | 3.702962 | 17.05364
No. 200 | 0.074 |  | 24.4 | 4.883907 | 12.16974 | REALIZO:
Pasa No. 200 | --- | 438.8 | 60.8 | 12.16974 | 0
Suma | --- | 4495.4 | 499.6
DENSIDAD Y ABSORCION DEL AGREGADO GRUESO | [5 empty] | RESULTADO | 0
Masa de la muestra ensayada secada al horno, g |  |  |  |  | a | 0
Masa de la muestra saturada superficialmente seca, g |  |  |  |  | b | 0
Masa aparente en agua de la muestra saturada, g |  |  |  |  | c | 0
Densidad relativa seca al horno (SH) | [5 empty] | #DIV/0!
Densidad relativa saturada y superficialmente seca (SSS) | [5 empty] | #DIV/0!
Densidad relativa aparente | [5 empty] | #DIV/0!
% Absorción | [5 empty] | #DIV/0!
DENSIDAD Y ABSORCION DEL AGREGADO FINO | [5 empty] | RESULTADO |  |  | 4.234575
Masa de la muestra ensayada secada al horno, g |  |  |  |  | a | 492
Masa del matraz + agua, g |  |  |  |  | b | 1668.6
Masa del matraz + agua + muestra, g |  |  |  |  | c | 1963.6
Masa del material saturado y superficialmente seco, g |  |  |  |  | s | 500
Densidad relativa seca al horno (SH) | [5 empty] | 2.4
Densidad relativa saturada y superficialmente seca (SSS) | [5 empty] | 2.439024
Densidad relativa aparente | [5 empty] | 2.497462
% Absorción | [5 empty] | 1.626016 |  | CARACTERISTICAS DE EL MATERIAL PETREO
PARTICULAS ANGULOSAS |  |  |  |  | DESGASTE LOS ANGELES |  |  | CARACTERISTICA |  | REQUISITO
Malla (mm) | Masa [g] | Masas individuales [g] |  | Porcentaje [%] | Tamaño de agregado [mm] | 9,5 a 4,75 |  | DENSIDAD RELATIVA, MINIMO |  | 2.4
|  | Planas y Alargadas | Ni planas, Ni alargadas | Planas y Alargadas | 50 |  |  | DESGASTE DE LOS ANGELES; %, MAXIMO |  | 30
1"-3/4" | 0 | 0 | 0 | #DIV/0! | Masa inicial [g] | Masa final [g] | % Desgaste | PARTICULAS ALARGADAS Y LAJEADAS; % MAXIMO |  | 35
3/4"-1/2" | 0 | 0 | 0 | #DIV/0! |  |  |  | EQUIVALENTE DE ARENA; % MINIMO |  | 50
1/2"-3/8" | 0 | 0 | 0 | #DIV/0! | 0 | 0 | #DIV/0! | PERDIDA POR ESTABILIDAD POR IMERSION EN AGUA; % MAXIMO |  | 25
3/8"-1/4" | 0 | 0 | 0 | #DIV/0! |  |  |  | ADICIONALES
REALIZO: | 0 | 0 | Resultado | #DIV/0! | REALIZO: | 0
EQUIVALENTE DE ARENA
N° Probeta | 1er ciclo de reposo |  | 2do ciclo de reposo |  | Lecturas |  | % E.A
| Hora inicial | Hora final | Hora inicial | Hora final | Arena | Arcilla
1 | 0:00 | 0:00 | 0:00 | 0:00 | 3.2 | 6.2 | 51.6129
2 | 0:00 | 0:00 | 0:00 | 0:00 | 3.1 | 6 | 51.66667
3 | 0:00 | 0:00 | 0:00 | 0:00 | 3.3 | 6 | 55
REALIZO: | [5 empty] | Promedio: | 52.75986

## CALCULO TEORICO MEZCLA
CALCULO DEL CONTENIDO MINIMO POR CUBRIR DE ASFALTO POR EL METODO MARSHALL
OBRA Y LOCALIZACION |  | SAN LUIS DEL CORDERO - SAN PEDRO DEL GALLO | [7 empty] | ENSAYE No. |  | 635
[10 empty] | FECHA DE RECIBO |  |  | 2015-12-03
[10 empty] | FECHA DE INF. |  |  | 2015-12-07 |  |  | 2 | 6
MEZCLA TEORICA PARTICIPANDO 50 % DE GRAVA 3/4" ,30% DE GRAVA DE 3/8" Y 20 % DE ARENAS
MATERIAL | P. VOL. | % RECOMENDADO | GRANULOMETRIA DE LOS MATERIALES A EMPLEAR EN % QUE PASA
|  |  | 25 | 19 | 12.5 | 9.5 | 6.3 | 4.75 | 10 | 20 | 40 | 60 | 100 | 200
SELLO CALIZO | 1473.854 | 0.3 | 100 | 100 | 100 | 99.74908 | 75.13362 | 53.16789 | 2.923243 | 2.055052 | 0.441623 | 0.441623 | 0.441623 | 0.441623 | A
SELLO REOLITICO | 1253.55 | 0.2 | 100 | 100 | 100 | 98.61046 | 38.43816 | 11.25207 | 1.268586 | 0.9499646 | 0.2419165 | 0.2419165 | 0.2419165 | 0.2419165 | B
POLVILLO 3/16" | 1662.5 | 0.5 | 100 | 100 | 100 | 100 | 100 | 100 | 72.45797 | 44.81585 | 29.16333 | 20.75661 | 17.05364 | 12.16974 | C
EN BANCO | 1662.5 | 0 | 100 | 100 | 100 | 100 | 100 | 100 | 72.45797 | 44.81585 | 29.16333 | 20.75661 | 17.05364 | 12.16974 | D
MATERIAL | P. VOL. | % RECOMENDADO | CURVA TEORICA PARA PROYECTO DE GRANULOMETRIA DENSA CON TAMAÑO NOMINAL DE 9.50 MM (N-CMT-4-04/08) | [7 empty] | ABSORCION |  | DENSIDAD
[11 empty] | 1.993718 |  | 2.637018
SELLO CALIZO | 1473.854 | 0.3 | 30 | 30 | 30 | 29.92472 | 22.54008 | 15.95037 | 0.8769729 | 0.6165157 | 0.1324869 | 0.1324869 | 0.1324869 | 0.1324869 | A
SELLO REOLITICO | 1253.55 | 0.2 | 20 | 20 | 20 | 19.72209 | 7.687633 | 2.250413 | 0.2537173 | 0.1899929 | 0.04838329 | 0.04838329 | 0.04838329 | 0.04838329 | B
POLVILLO 3/16" | 1662.5 | 0.5 | 50 | 50 | 50 | 50 | 50 | 50 | 36.22898 | 22.40793 | 14.58167 | 10.3783 | 8.526821 | 6.084868 | C
EN BANCO | 1662.5 | 0 | 0 | 0 | 0 | 0 | 0 | 0 | 0 | 0 | 0 | 0 | 0 | 0 | D
TOLERANCIA DE PROYECTO |  |  | 100 | 100 | 100 | 100 | 81 | 69 | 42 | 27 | 20 | 15 | 12 | 7 | S
MEZCLA RESULTANTE |  |  | 100 | 100 | 100 | 99.64681 | 80.22772 | 68.20078 | 37.35967 | 23.21443 | 14.76254 | 10.55917 | 8.707692 | 6.265738 | 6.265738
TOLERANCIA DE PROYECTO |  |  | 100 | 100 | 100 | 90 | 70 | 56 | 28 | 18 | 13 | 10 | 6 | 2 | I
MEZCLA TEORICA EN PESO | [6 empty] | CONTENIDO MINIMO APROXIMADO
MATERIAL | P. VOL. KG/M3 | % TEORICO | P. EN KGS. |  | KGS. |  | PASA | RETIENE | RETENIDO % |  | K | AREA SUPERFICIAL | INDICE ASFALTICO | 0.0075
[7 empty] | 37.5 | 19 | 0 |  | 0.27 | 0 | % CONT. MIN. REQUERIDO | 4.234575
SELLO CALIZO | 1473.854 | 0.3 | 442.1561 |  | 17.68624 |  | 19 | 4.75 | 32 |  | 0.41 | 13.12
SELLO REOLITICO | 1253.55 | 0.2 | 250.7101 |  | 10.0284 |  | 4.75 | 0.425 | 53 |  | 2.05 | 108.65
POLVILLO 3/16" | 1662.5 | 0.5 | 831.25 |  | 33.25 |  | 0.425 | 0.075 | 8 |  | 15.38 | 123.04 | % PARA FINES PRACTICOS | 5.29321875
MEZCLA |  | 100 | 1524.116 |  | 60.96464 |  | 0.075 |  | 6 |  | 53.3 | 319.8
SUPERFICIE ESPESIFICA | [11 empty] | 564.61
ELABORACION DE MEZCLA DE PETREOS PARA PROBETAS
PESO APROX. PROB. GRS. |  | 1200 | ALTURA MM |  | 6.35 |  | 18 | PROBETAS
RETENIDO MALLAS
NO. MALLAS |  | 37.5 | 25 | 19 | 12.5 | 9.5 | 6.3 | 4.75 | 10 | 20 | 40 | 60 | 100 | 200 | P 200
RETENIDO EN % (1) |  | 0 | 0 | 0 | 0 | 0.3531855 | 19.4191 | 12.02694 | 30.84111 | 14.14524 | 8.451899 | 4.203363 | 1.851481 | 2.441954 | 6.265738
RETENIDO EN GRS. (1) |  | 0 | 0 | 0 | 0 | 4.238226 | 233.0292 | 144.3232 | 370.0933 | 169.7429 | 101.4228 | 50.44035 | 22.21777 | 29.30344 | 75.18886
PROBETAS GRS. (18) |  | 0 | 0 | 0 | 0 | 76.28808 | 4194.525 | 2597.818 | 6661.679 | 3055.371 | 1825.61 | 907.9263 | 399.9199 | 527.462 | 1353.399
ELABORACION DE PROBETAS CON C.A.
PESO MAT. | % C.A. | PESO C.A. GRS. |  | P. MAT. + C.A.
1200 | 2.9 | 34.8 |  | 1234.8 |  |  | LABORATORISTA |  |  | C. JULIO CESAR GARCIA RODRIGUEZ
1200 | 3.4 | 40.8 |  | 1240.8
1200 | 4.29321875 | 46.5 |  | 1246.5
1200 | 4.79321875 | 57.518625 |  | 1257.518625 |  |  | JEFE DE LABORATORIO |  |  | ING. JOSE LUIS TAMAYO AMAYA
1200 | 5.29321875 | 63.518625 |  | 1263.518625
1200 | 5.79321875 | 69.518625 |  | 1269.518625
1200 | 6.29321875 | 75.518625 |  | 1275.518625 |  |  | Vo. Bo. |  |  | ARQ. CARLOS G. TAMAYO AMAYA
200 100 60 40 20 10 4 1/4 3/8 1/2 3/4 1

## CALCULO MEZCLA FISICA
HOJA DE TRABAJO PARA MATERIALES PETEROS
OBRA Y LOCALIZACION | SAN LUIS DEL CORDERO - SAN PEDRO DEL GALLO |  |  |  |  | ENSAYO | 636
[6 empty] | FECHA DE RECIBO | 2015-12-03
MUESTREO | EN BANCO |  |  |  |  | FECHA DE INFORME | 2015-12-07
PARA USARSE EN |  | MICROCARPETA T.M. 13 MM EN CALIENTE
ANALISIS GRANULOMETRICO
Malla | Abertura | Abertura ^ 0.45 | Peso retenido | Porciento retenido parcial | Porciento que pasa | OBSERVACIONES GENERALES:
No. | mm | mm | g | % | % | Volumen: | 2704
2 1/2 in | 63.1 |  | 0 | 0 | 100 | Tara: | 1686
2 in | 50 |  | 0 | 0 | 100 | Peso cubo | 6139.2
1 1/2 in | 36.1 |  | 0 | 0 | 100 | P.V.S.S. | 1646.893
1 in | 25.4 | 0 | 0 | 0 | 100 | Peso material | 4453.2
3/4 in | 19.05 | 0 | 0 | 0 | 100
1/2 in | 12.7 | 0 | 0 | 0 | 100
3/8 in | 9.52 | 0 | 0 | 0 | 99.64681
1/4 in | 6.3 | 0 | 0 | 0 | 80.22772
No. 4 | 4.75 | 0 | 0 | 0 | 68.20078
No.10 | 2.36 | 0 | 0 | 0 | 37.35967
No.20 | 1.18 | 0 | 0 | 0 | 23.21443
No. 40 | 0.6 | 0 | 0 | 0 | 14.76254
No. 60 | 0.3 | 0 | 0 | 0 | 10.55917
No. 100 | 0.149 | 0 | 0 | 0 | 8.707692
No. 200 | 0.074 | 0 | 0 | 0 | 6.265738 | REALIZO:
Pasa No. 200 | --- |  | 6139.2 | 100 | -93.73426
Suma | --- | 1217.1 | 6139.2
DENSIDAD Y ABSORCION DEL AGREGADO GRUESO | [5 empty] | RESULTADO | 0
Masa de la muestra ensayada secada al horno, g |  |  |  |  | a | 732.3
Masa de la muestra saturada superficialmente seca, g |  |  |  |  | b | 746.9
Masa aparente en agua de la muestra saturada, g |  |  |  |  | c | 454.6 |  | 882
Densidad relativa seca al horno (SH) | [5 empty] | 2.505303 |  | 372
Densidad relativa saturada y superficialmente seca (SSS) | [5 empty] | 2.555251 |  | 1020
Densidad relativa aparente | [5 empty] | 2.637018 |  | 466
% Absorción | [5 empty] | 1.993718 |  | 1074
DENSIDAD Y ABSORCION DEL AGREGADO FINO | [5 empty] | RESULTADO |  | 341.8
Masa de la muestra ensayada secada al horno, g |  |  |  |  | a | 729.3 |  | 252.5
Masa del matraz + agua, g |  |  |  |  | b | 1667.6 |  | 118.8
Masa del matraz + agua + muestra, g |  |  |  |  | c | 1979.2 |  | 59.9
Masa del material saturado y superficialmente seco, g |  |  |  |  | s | 500 |  | 95.3
Densidad relativa seca al horno (SH) | [5 empty] | 3.871019
Densidad relativa saturada y superficialmente seca (SSS) | [5 empty] | 2.653928 |  | 4778
Densidad relativa aparente | [5 empty] | 1.74599
% Absorción | [5 empty] | -31.44111
PARTICULAS ANGULOSAS |  |  |  |  | DESGASTE LOS ANGELES
Malla (mm) | Masa [g] | Masas individuales [g] |  | Porcentaje [%] | Tamaño de agregado [mm] | 9,5 a 4,75
|  | Planas y Alargadas | Ni planas, Ni alargadas | Planas y Alargadas | 50
1"-3/4" | 0 | 0 | 0 | #DIV/0! | Masa inicial [g] | Masa final [g] | % Desgaste
3/4"-1/2" | 0 | 0 | 0 | #DIV/0!
1/2"-3/8" | 0 | 0 | 0 | #DIV/0! | 5000 | 3980 | 20.4
3/8"-1/4" | 0 | 0 | 0 | #DIV/0!
REALIZO: | 0 | 0 | Resultado | 23.1 | REALIZO: | 1020
EQUIVALENTE DE ARENA
N° Probeta | 1er ciclo de reposo |  | 2do ciclo de reposo |  | Lecturas |  | % E.A
| Hora inicial | Hora final | Hora inicial | Hora final | Arena | Arcilla
1 | 10:22 | 10:32 | 10:37 | 10:57 | 3.2 | 5 | 64
2 | 10:22 | 10:32 | 10:37 | 10:57 | 3.2 | 5 | 64
3 | 10:22 | 10:32 | 10:37 | 10:57 | 3.2 | 5 | 64
REALIZO: | [5 empty] | Promedio: | 64

## INFORME PETREO SELLO CALIZO
INFORME DE CALIDAD DE EL MATERIAL PETREO
N-CMT-4-04/08
OBRA Y LOCALIZACION |  |  | SAN LUIS DEL CORDERO - SAN PEDRO DEL GALLO
[12 empty] | ENSAYE No. |  | 632
[12 empty] | FECHA DE RECIBO |  |  |  | #REF! | 2015-12-03
[12 empty] | FECHA DE INF. |  |  | 2015-12-07
DATOS DEL MUESTREO |  | DESCRIPCIÓN DEL MATERIAL |  |  | MATERIAL PETREO 3/8" CALIZO | [11 empty] | PARA USARSE EN |  | MEZCLA
|  | TRATAMIENTO PREVIO AL MUESTREO |  |  |  |  | TRITURACION TOTAL
|  | CLASE DE DEPOSITO MUESTREADO |  |  |  | MUESTRA ENVIADA AL LABORATORIO
|  | UBICACIÓN DEL BANCO DE DONDE PROCEDE EL MUESTREO | [7 empty] | PLANTA CRIBISA EN LERDO, DGO.
GRANLOMETRIA DENSA TAMAÑO NOMINAL 9.50 MM (CUALQUIER VALOR)
MALLAS |  |  |  | TAMAÑO NOMINAL DEL MATERIAL PETREO MM (IN)
|  |  |  | 9.50 ( 3/8") |  |  |  | PORCENTAJE QUE PASA
P. E. SECO SUELTO KM/CM2 |  |  |  | 0
ABERTURA EN MM |  | DESIGNACION |  | % QUE PASA |  |  |  |  | 25 | 0 | 0
|  |  |  | ENSAYO | PROYECTO |  |  |  | 50 | 0 | 0
50 |  | 2" |  | 100 | 100 |  |  |  | 37.5 | 0 | 0
37.5 |  | 1 1/2" |  | 100 | 100 |  |  |  | 25 | 100 | 100
25 |  | 1" |  | 100 |  |  |  |  | 19 | 100 | 100 | [5 empty] | 0.25
19 |  | 3/4" |  | 100 |  |  |  |  | 12.5 | 100 | 100 | [5 empty] | 0.375
12.5 |  | 1/2" |  | 100 | 100 |  |  |  | 9.5 | 90 | 100 | [5 empty] | 0.5
9.5 |  | 3/8" |  | 99.74908 | 90 A 100 |  |  |  | 6.3 | 70 | 81 | [5 empty] | 0.75
6.3 |  | 1/4" |  | 75.13362 | 70 A 81 |  |  |  | 4.75 | 56 | 69 | [5 empty] | 4
4.75 |  | No. 4 |  | 53.16789 | 56 A 69 |  |  |  | 2 | 28 | 42 | [5 empty] | 10
2 |  | No. 10 |  | 2.923243 | 28 A 42 |  |  |  | 0.85 | 18 | 27 | [5 empty] | 20
0.85 |  | No. 20 |  | 2.055052 | 18 A 27 |  |  |  | 0.425 | 13 | 20 | [5 empty] | 40
0.425 |  | No. 40 |  | 0.441623 | 13 A 20 |  |  |  | 0.25 | 10 | 15 | [5 empty] | 60
0.25 |  | No. 60 |  | 0.441623 | 10 A 15 |  |  |  | 0.15 | 6 | 12 | [5 empty] | 100
0.15 |  | No. 100 |  | 0.441623 | 6 A 12 |  |  |  | 0.075 | 2 | 7 | [5 empty] | 200
0.075 |  | No. 200 |  | 0.441623 | 2 A 7 |  |  |  |  | TAMAÑO DE LA PARTICULA EN MM
CARACTERISTICAS DE EL MATERIAL PETREO
|  | CARACTERISTICA | [8 empty] | ENSAYO |  | REQUISITO
|  | DENSIDAD RELATIVA, MINIMO | [8 empty] | #DIV/0! |  | 2.4
|  | DESGASTE DE LOS ANGELES; %, MAXIMO | [8 empty] | 24.4 |  | 30
|  | PARTICULAS ALARGADAS Y LAJEADAS; % MAXIMO | [8 empty] | 32.33333 |  | 35
|  | EQUIVALENTE DE ARENA; % MINIMO | [8 empty] | #DIV/0! |  | 50
|  | PERDIDA POR ESTABILIDAD POR IMERSION EN AGUA; % MAXIMO | [10 empty] | 25
|  | ADICIONALES |  |  | ABSORCION % | [5 empty] | #DIV/0!
[5 empty] | TRITURACION % | [5 empty] | 100
OBSERVACIONES Y RECOMENDACIONES:
SE REPORTAN RESULTADOS DE GRAVAS DE 3/8"
| LABORATORISTA |  |  |  |  | JEFE DE LABORATORIO | [5 empty] | Vo. Bo.
C. JULIO CESAR GARCIA RODRIGUEZ |  |  |  |  | ING. JOSE LUIS TAMAYO AMAYA | [6 empty] | ARQ. CARLOS G. TAMAYO AMAYA
F-LAS-EAT-A01
200 100 60 40 20 10 4 1/4 3/8 1/2 3/4 1

## INFORME PETREO SELLO REOLITICO
INFORME DE CALIDAD DE EL MATERIAL PETREO
N-CMT-4-04/08
OBRA Y LOCALIZACION |  |  | SAN LUIS DEL CORDERO - SAN PEDRO DEL GALLO
[12 empty] | ENSAYE No. |  | 633
[12 empty] | FECHA DE RECIBO |  |  |  | #REF! | 2015-12-03
[12 empty] | FECHA DE INF. |  |  | 2015-12-07
DATOS DEL MUESTREO |  | DESCRIPCIÓN DEL MATERIAL |  |  | MATERIAL PETREO 1/2" REOLITICO | [11 empty] | PARA USARSE EN |  | MEZCLA
|  | TRATAMIENTO PREVIO AL MUESTREO |  |  |  |  | TRITURACION TOTAL
|  | CLASE DE DEPOSITO MUESTREADO |  |  |  | MUESTRA ENVIADA AL LABORATORIO
|  | UBICACIÓN DEL BANCO DE DONDE PROCEDE EL MUESTREO | [7 empty] | PLANTA CRIBISA EN LERDO, DGO.
GRANLOMETRIA DENSA TAMAÑO NOMINAL 19.00 MM (CUALQUIER VALOR)
MALLAS |  |  |  | TAMAÑO NOMINAL DEL MATERIAL PETREO MM (IN)
|  |  |  | 12.50 ( 1/2") |  |  |  | PORCENTAJE QUE PASA
P. E. SECO SUELTO KM/CM2 |  |  |  | 1253.55
ABERTURA EN MM |  | DESIGNACION |  | % QUE PASA |  |  |  |  | 25 | 0 | 0
|  |  |  | ENSAYO | PROYECTO |  |  |  | 50 | 0 | 0
50 |  | 2" |  | 100 | 100 |  |  |  | 37.5 | 0 | 0
37.5 |  | 1 1/2" |  | 100 | 100 |  |  |  | 25 | 100 | 100
25 |  | 1" |  | 100 |  |  |  |  | 19 | 100 | 100 | [5 empty] | 0.25
19 |  | 3/4" |  | 100 |  |  |  |  | 12.5 | 100 | 100 | [5 empty] | 0.375
12.5 |  | 1/2" |  | 100 | 100 |  |  |  | 9.5 | 90 | 100 | [5 empty] | 0.5
9.5 |  | 3/8" |  | 98.61046 | 90 A 100 |  |  |  | 6.3 | 70 | 81 | [5 empty] | 0.75
6.3 |  | 1/4" |  | 38.43816 | 70 A 81 |  |  |  | 4.75 | 56 | 69 | [5 empty] | 4
4.75 |  | No. 4 |  | 11.25207 | 56 A 69 |  |  |  | 2 | 28 | 42 | [5 empty] | 10
2 |  | No. 10 |  | 1.268586 | 28 A 42 |  |  |  | 0.85 | 18 | 27 | [5 empty] | 20
0.85 |  | No. 20 |  | 0.9499646 | 18 A 27 |  |  |  | 0.425 | 13 | 20 | [5 empty] | 40
0.425 |  | No. 40 |  | 0.2419165 | 13 A 20 |  |  |  | 0.25 | 10 | 15 | [5 empty] | 60
0.25 |  | No. 60 |  | 0.2419165 | 10 A 15 |  |  |  | 0.15 | 6 | 12 | [5 empty] | 100
0.15 |  | No. 100 |  | 0.2419165 | 6 A 12 |  |  |  | 0.075 | 2 | 7 | [5 empty] | 200
0.075 |  | No. 200 |  | 0.2419165 | 2 A 7 |  |  |  |  | TAMAÑO DE LA PARTICULA EN MM
CARACTERISTICAS DE EL MATERIAL PETREO
|  | CARACTERISTICA | [8 empty] | ENSAYO |  | REQUISITO
|  | DENSIDAD RELATIVA, MINIMO | [8 empty] | 2.436117 |  | 2.4
|  | DESGASTE DE LOS ANGELES; %, MAXIMO | [8 empty] | 24.63015 |  | 30
|  | PARTICULAS ALARGADAS Y LAJEADAS; % MAXIMO | [8 empty] | 34.5 |  | 35
|  | EQUIVALENTE DE ARENA; % MINIMO | [8 empty] | #REF! |  | 50
|  | PERDIDA POR ESTABILIDAD POR IMERSION EN AGUA; % MAXIMO | [10 empty] | 25
|  | ADICIONALES |  |  | ABSORCION % | [5 empty] | 1.927354
[5 empty] | TRITURACION % | [5 empty] | 100
OBSERVACIONES Y RECOMENDACIONES:
SE REPORTAN RESULTADOS DE GRAVAS DE 1/2"
| LABORATORISTA |  |  |  |  | JEFE DE LABORATORIO | [5 empty] | Vo. Bo.
C. JULIO CESAR GARCIA RODRIGUEZ |  |  |  |  | ING. JOSE LUIS TAMAYO AMAYA | [6 empty] | ARQ. CARLOS G. TAMAYO AMAYA
F-LAS-EAT-A01
200 100 60 40 20 10 4 1/4 3/8 1/2 3/4 1

## INFORME PETREO POLVILLO ARENAS
INFORME DE CALIDAD DE EL MATERIAL PETREO
N-CMT-4-04/08
OBRA Y LOCALIZACION |  |  | SAN LUIS DEL CORDERO - SAN PEDRO DEL GALLO
[12 empty] | ENSAYE No. |  | 634
[12 empty] | FECHA DE RECIBO |  |  |  | #REF! | 2015-12-03
[12 empty] | FECHA DE INF. |  |  | 2015-12-07
DATOS DEL MUESTREO |  | DESCRIPCIÓN DEL MATERIAL |  |  | MATERIAL CALIZO POLVILLO 3/16" A FINOS | [11 empty] | PARA USARSE EN |  | MEZCLA
|  | TRATAMIENTO PREVIO AL MUESTREO |  |  |  |  | TRITURACION TOTAL
|  | CLASE DE DEPOSITO MUESTREADO |  |  |  | MUESTRA ENVIADA AL LABORATORIO
|  | UBICACIÓN DEL BANCO DE DONDE PROCEDE EL MUESTREO | [7 empty] | PLANTA CRIBISA EN LERDO, DGO.
GRANLOMETRIA DENSA TAMAÑO NOMINAL 19.00 MM (CUALQUIER VALOR)
MALLAS |  |  |  | TAMAÑO NOMINAL DEL MATERIAL PETREO MM (IN)
|  |  |  | 6.3 mm |  |  |  | PORCENTAJE QUE PASA
P. E. SECO SUELTO KM/CM2 |  |  |  | 1662.5
ABERTURA EN MM |  | DESIGNACION |  | % QUE PASA |  |  |  |  | 25 | 0 | 0
|  |  |  | ENSAYO | PROYECTO |  |  |  | 50 | 0 | 0
50 |  | 2" |  | 100 | 100 |  |  |  | 37.5 | 0 | 0
37.5 |  | 1 1/2" |  | 100 | 100 |  |  |  | 25 | 100 | 100
25 |  | 1" |  | 100 |  |  |  |  | 19 | 100 | 100 | [5 empty] | 0.25
19 |  | 3/4" |  | 100 |  |  |  |  | 12.5 | 100 | 100 | [5 empty] | 0.375
12.5 |  | 1/2" |  | 100 | 100 |  |  |  | 9.5 | 90 | 100 | [5 empty] | 0.5
9.5 |  | 3/8" |  | 100 | 90 A 100 |  |  |  | 6.3 | 70 | 81 | [5 empty] | 0.75
6.3 |  | 1/4" |  | 100 | 70 A 81 |  |  |  | 4.75 | 56 | 69 | [5 empty] | 4
4.75 |  | No. 4 |  | 100 | 56 A 69 |  |  |  | 2 | 28 | 42 | [5 empty] | 10
2 |  | No. 10 |  | 72.45797 | 28 A 42 |  |  |  | 0.85 | 18 | 27 | [5 empty] | 20
0.85 |  | No. 20 |  | 44.81585 | 18 A 27 |  |  |  | 0.425 | 13 | 20 | [5 empty] | 40
0.425 |  | No. 40 |  | 29.16333 | 13 A 20 |  |  |  | 0.25 | 10 | 15 | [5 empty] | 60
0.25 |  | No. 60 |  | 20.75661 | 10 A 15 |  |  |  | 0.15 | 6 | 12 | [5 empty] | 100
0.15 |  | No. 100 |  | 17.05364 | 6 A 12 |  |  |  | 0.075 | 2 | 7 | [5 empty] | 200
0.075 |  | No. 200 |  | 12.16974 | 2 A 7 |  |  |  |  | TAMAÑO DE LA PARTICULA EN MM
CARACTERISTICAS DE EL MATERIAL PETREO
|  | CARACTERISTICA | [8 empty] | ENSAYO |  | REQUISITO
|  | DENSIDAD RELATIVA, MINIMO | [8 empty] | 2.4 |  | 2.4
|  | DESGASTE DE LOS ANGELES; %, MAXIMO | [8 empty] | #DIV/0! |  | 30
|  | PARTICULAS ALARGADAS Y LAJEADAS; % MAXIMO | [8 empty] | #DIV/0! |  | 35
|  | EQUIVALENTE DE ARENA; % MINIMO | [8 empty] | 52.75986 |  | 50
|  | PERDIDA POR ESTABILIDAD POR IMERSION EN AGUA; % MAXIMO | [10 empty] | 25
|  | ADICIONALES |  |  | ABSORCION % | [5 empty] | 1.626016
[5 empty] | TRITURACION % | [5 empty] | 100
OBSERVACIONES Y RECOMENDACIONES:
SE REPORTAN RESULTADOS DE ARENAS DE 1/4" A FINOS
| LABORATORISTA |  |  |  |  | JEFE DE LABORATORIO | [5 empty] | Vo. Bo.
C. JULIO CESAR GARCIA RODRIGUEZ |  |  |  |  | ING. JOSE LUIS TAMAYO AMAYA | [6 empty] | ARQ. CARLOS G. TAMAYO AMAYA
F-LAS-EAT-A01
200 100 60 40 20 10 4 1/4 3/8 1/2 3/4 1

## INFORME PETREO TEORICO
INFORME DE CALIDAD DE EL MATERIAL PETREO
N-CMT-4-04/08
OBRA Y LOCALIZACION |  |  | SAN LUIS DEL CORDERO - SAN PEDRO DEL GALLO
[12 empty] | ENSAYE No. |  | 635
[12 empty] | FECHA DE RECIBO |  |  |  | #REF! | 2015-12-03
[12 empty] | FECHA DE INF. |  |  | 2015-12-07
DATOS DEL MUESTREO |  | DESCRIPCIÓN DEL MATERIAL |  |  | MEZCLA TEORICA 1/2" A FINOS | [11 empty] | PARA USARSE EN |  | MEZCLA
|  | TRATAMIENTO PREVIO AL MUESTREO |  |  |  |  | TRITURACION TOTAL
|  | CLASE DE DEPOSITO MUESTREADO |  |  |  | MEZCLA ELABORADA EN LABORATORIO ´PARA DISEÑO MARSHALL
|  | UBICACIÓN DEL BANCO DE DONDE PROCEDE EL MUESTREO | [7 empty] | PLANTA CRIBISA EN LERDO, DGO.
GRANLOMETRIA DENSA TAMAÑO NOMINAL 19.00 MM (CUALQUIER VALOR)
MALLAS |  |  |  | TAMAÑO NOMINAL DEL MATERIAL PETREO MM (IN)
|  |  |  | 12.50 (1/2") |  |  |  | PORCENTAJE QUE PASA
P. E. SECO SUELTO KM/CM2
ABERTURA EN MM |  | DESIGNACION |  | % QUE PASA |  |  |  |  | 25 | 0 | 0
|  |  |  | ENSAYO | PROYECTO |  |  |  | 50 | 0 | 0
50 |  | 2" |  | 100 | 100 |  |  |  | 37.5 | 0 | 0
37.5 |  | 1 1/2" |  | 100 | 100 |  |  |  | 25 | 100 | 100
25 |  | 1" |  | 100 |  |  |  |  | 19 | 100 | 100 | [5 empty] | 0.25
19 |  | 3/4" |  | 100 |  |  |  |  | 12.5 | 100 | 100 | [5 empty] | 0.375
12.5 |  | 1/2" |  | 100 | 100 |  |  |  | 9.5 | 90 | 100 | [5 empty] | 0.5
9.5 |  | 3/8" |  | 99.64681 | 90 A 100 |  |  |  | 6.3 | 70 | 81 | [5 empty] | 0.75
6.3 |  | 1/4" |  | 80.22772 | 70 A 81 |  |  |  | 4.75 | 56 | 69 | [5 empty] | 4
4.75 |  | No. 4 |  | 68.20078 | 56 A 69 |  |  |  | 2 | 28 | 42 | [5 empty] | 10
2 |  | No. 10 |  | 37.35967 | 28 A 42 |  |  |  | 0.85 | 18 | 27 | [5 empty] | 20
0.85 |  | No. 20 |  | 23.21443 | 18 A 27 |  |  |  | 0.425 | 13 | 20 | [5 empty] | 40
0.425 |  | No. 40 |  | 14.76254 | 13 A 20 |  |  |  | 0.25 | 10 | 15 | [5 empty] | 60
0.25 |  | No. 60 |  | 10.55917 | 10 A 15 |  |  |  | 0.15 | 6 | 12 | [5 empty] | 100
0.15 |  | No. 100 |  | 8.707692 | 6 A 12 |  |  |  | 0.075 | 2 | 7 | [5 empty] | 200
0.075 |  | No. 200 |  | 6.265738 | 2 A 7 |  |  |  |  | TAMAÑO DE LA PARTICULA EN MM
CARACTERISTICAS DE EL MATERIAL PETREO
|  | CARACTERISTICA | [8 empty] | ENSAYO |  | REQUISITO
|  | DENSIDAD RELATIVA, MINIMO | [10 empty] | 2.4
|  | DESGASTE DE LOS ANGELES; %, MAXIMO | [10 empty] | 30
|  | PARTICULAS ALARGADAS Y LAJEADAS; % MAXIMO | [10 empty] | 35
|  | EQUIVALENTE DE ARENA; % MINIMO | [10 empty] | 50
|  | PERDIDA POR ESTABILIDAD POR IMERSION EN AGUA; % MAXIMO | [10 empty] | 25
|  | ADICIONALES |  |  | ABSORCION %
TRITURACION %
OBSERVACIONES Y RECOMENDACIONES:
SE REPORTA GRANULOMETRIA DE MEZCLA TEORICA PARTICIPANDO 30 % DE SELLO CALIZO 3/8" , 20% DE MATERIAL SELLO REOLITICO 1/2" Y 50 % DE POLVILLO-ARENAS
| LABORATORISTA |  |  |  |  | JEFE DE LABORATORIO | [5 empty] | Vo. Bo.
C. JULIO CESAR GARCIA RODRIGUEZ |  |  |  |  | ING. JOSE LUIS TAMAYO AMAYA | [6 empty] | ARQ. CARLOS G. TAMAYO AMAYA
F-LAS-EAT-A01
200 100 60 40 20 10 4 1/4 3/8 1/2 3/4 1

## INFORME PETREO FISICO
INFORME DE CALIDAD DE EL MATERIAL PETREO
N-CMT-4-04/08
OBRA Y LOCALIZACION |  |  | SAN LUIS DEL CORDERO - SAN PEDRO DEL GALLO
[12 empty] | ENSAYE No. |  | 636
[12 empty] | FECHA DE RECIBO |  |  |  | #REF! | 2015-12-03
[12 empty] | FECHA DE INF. |  |  | 2015-12-07
DATOS DEL MUESTREO |  | DESCRIPCIÓN DEL MATERIAL |  |  | MEZCLA FISICA DE 1/2" A FINOS | [11 empty] | PARA USARSE EN |  | MEZCLA
|  | TRATAMIENTO PREVIO AL MUESTREO |  |  |  |  | TRITURACION TOTAL
|  | CLASE DE DEPOSITO MUESTREADO |  |  |  | MEZCLA ELABORADA EN LABORATORIO ´PARA DISEÑO MARSHALL
|  | UBICACIÓN DEL BANCO DE DONDE PROCEDE EL MUESTREO | [7 empty] | PLANTA CRIBISA EN LERDO, DGO.
GRANLOMETRIA DENSA TAMAÑO NOMINAL 19.00 MM (CUALQUIER VALOR)
MALLAS |  |  |  | TAMAÑO NOMINAL DEL MATERIAL PETREO MM (IN)
|  |  |  | 12.50 ( 1/2") |  |  |  | PORCENTAJE QUE PASA
P. E. SECO SUELTO KM/CM2 |  |  |  | 1646.893
ABERTURA EN MM |  | DESIGNACION |  | % QUE PASA |  |  |  |  | 25 | 0 | 0
|  |  |  | ENSAYO | PROYECTO |  |  |  | 50 | 0 | 0
50 |  | 2" |  | 100 | 100 |  |  |  | 37.5 | 0 | 0
37.5 |  | 1 1/2" |  | 100 | 100 |  |  |  | 25 | 100 | 100
25 |  | 1" |  | 100 |  |  |  |  | 19 | 100 | 100 | [5 empty] | 0.25
19 |  | 3/4" |  | 100 |  |  |  |  | 12.5 | 100 | 100 | [5 empty] | 0.375
12.5 |  | 1/2" |  | 100 | 100 |  |  |  | 9.5 | 90 | 100 | [5 empty] | 0.5
9.5 |  | 3/8" |  | 99.64681 | 90 A 100 |  |  |  | 6.3 | 70 | 81 | [5 empty] | 0.75
6.3 |  | 1/4" |  | 80.22772 | 70 A 81 |  |  |  | 4.75 | 56 | 69 | [5 empty] | 4
4.75 |  | No. 4 |  | 68.20078 | 56 A 69 |  |  |  | 2 | 28 | 42 | [5 empty] | 10
2 |  | No. 10 |  | 37.35967 | 28 A 42 |  |  |  | 0.85 | 18 | 27 | [5 empty] | 20
0.85 |  | No. 20 |  | 23.21443 | 18 A 27 |  |  |  | 0.425 | 13 | 20 | [5 empty] | 40
0.425 |  | No. 40 |  | 14.76254 | 13 A 20 |  |  |  | 0.25 | 10 | 15 | [5 empty] | 60
0.25 |  | No. 60 |  | 10.55917 | 10 A 15 |  |  |  | 0.15 | 6 | 12 | [5 empty] | 100
0.15 |  | No. 100 |  | 8.707692 | 6 A 12 |  |  |  | 0.075 | 2 | 7 | [5 empty] | 200
0.075 |  | No. 200 |  | 6.265738 | 2 A 7 |  |  |  |  | TAMAÑO DE LA PARTICULA EN MM
CARACTERISTICAS DE EL MATERIAL PETREO
|  | CARACTERISTICA | [8 empty] | ENSAYO |  | REQUISITO
|  | DENSIDAD RELATIVA, MINIMO | [8 empty] | 2.637018 |  | 2.4
|  | DESGASTE DE LOS ANGELES; %, MAXIMO | [8 empty] | 20.4 |  | 30
|  | PARTICULAS ALARGADAS Y LAJEADAS; % MAXIMO | [8 empty] | 23.1 |  | 35
|  | EQUIVALENTE DE ARENA; % MINIMO | [8 empty] | 64 |  | 50
|  | PERDIDA POR ESTABILIDAD POR IMERSION EN AGUA; % MAXIMO | [10 empty] | 25
|  | ADICIONALES |  |  | ABSORCION % | [5 empty] | 1.993718
[5 empty] | TRITURACION % | [5 empty] | 100
OBSERVACIONES Y RECOMENDACIONES:
SE REPORTA GRANULOMETRIA DE MEZCLA FISICA PARTICIPANDO 20 % DE SELLO CALIZO 3/8" , 30% DE MATERIAL SELLO REOLITICO 1/2" Y 50 % DE POLVILLO-ARENAS
| LABORATORISTA |  |  |  |  | JEFE DE LABORATORIO | [5 empty] | Vo. Bo.
C. JULIO CESAR GARCIA RODRIGUEZ |  |  |  |  | ING. JOSE LUIS TAMAYO AMAYA | [6 empty] | ARQ. CARLOS G. TAMAYO AMAYA
F-LAS-EAT-A01
200 100 60 40 20 10 4 1/4 3/8 1/2 3/4 1

## INFORME ASFALTO
INFORME DE CALIDAD DE ASFALTOS
NIT- SCT N-CMT-4-05-001/06
OBRA Y LOCALIZACION | SAN LUIS DEL CORDERO - SAN PEDRO DEL GALLO |  |  |  | ENSAYE N° |  | 637
[5 empty] | FECHA DE RECIBO |  | 2015-12-03
[5 empty] | FECHA DE INF. |  | 2015-12-07
FABRICA DE DONDE PROCEDE EL ASFALTO |  |  | SE DESCONOCE
TIPO DE ASFALTO INDICADO EN LA REMISION |  |  | PG 64-22
DEPOSITOS MUESTREADOS |  | PLANTA CRIBISA EN LERDO, DGO.
ASAFLTO PARA UTILIZARSE EN |  | ELABORACIÓN DE CARPETA ASFALTICA
ENSAYES |  |  |  | RESULTADOS |  |  | ESPECIFICACIONES
DEL ASFALTO ORIGINAL | VISCOSIDAD DINAMICA A 60° C | [5 empty] | 160 A 240
| VISCOSIDAD CINEMATICA A 135° C | [5 empty] | 300 MINIMO
| VISCOSIDAD SAYBOLT-FUROL A 135° C |  |  | 189 |  |  | 120 MINIMO
| PENETRACION A 25° C , EN 100 G Y 5 S;10-1 MM |  |  | 71 |  |  | 60 MINIMO
| PUNTO DE INFLAMACION CLEVELAND ° C |  |  | 255 |  |  | 232 MINIMO
| SOLUBILIDAD; %, |  |  | 99.4 |  |  | 99 MINIMO
| PUNTO DE REBLANDECIMIENTO ° C |  |  | 53 |  |  | 48-56
DEL RESIDUO DE LA PELICULA DELGADA | PERDIDA POR CALENTAMIENTO EN % |  |  | 0.22 |  |  | 0.5 MAXIMO
| VISCOSIDAD DINAMICA A 60° C | [5 empty] | 800 MAXIMO
| DUCTIBILIDAD A 25° C; CM, MINIMO | [5 empty] | 50 MINIMO
| PENETRACION A RETENIDA A 25° C , EN 100 G Y 5 S;10-1 MM |  |  | 92 |  |  | 54 MINIMO
OBSERVACIONES:
EL RESULTADO PREELIMINAR DE LA MUESTRA ANALIZADA SI CUMPLE CON REQUISITOS DE NORMA DE CALIDAD (NIT- SCT N-CMT-4-05-001/06).
LABORATORISTA |  |  | EL JEFE DE LABORATORIO |  |  | Vo. Bo.
C. JULIO CESAR GARCIA RODRIGUEZ |  |  | ING. JOSE LUIS TAMAYO AMAYA |  |  | ARQ. CARLOS G. TAMAYO AMAYA
F-LAS-EAT-A05

## VISCOSIDAD
FORMA GENERAL DE REPORTE
OBRA Y UBICACIÓN | SAN LUIS DEL CORDERO - SAN PEDRO DEL GALLO |  |  | Ensaye Num. | 637
|  |  |  | Fecha de Recibo | 2015-12-03
|  |  |  | Fecha de Informe | 2015-12-07
CURVA DE TEMPERATURA
[6 empty] | 170 | 50
[6 empty] | 160 | 75
[6 empty] | 150 | 108
[6 empty] | 140 | 145
[6 empty] | 130 | 220
[6 empty] | 120 | 250
[6 empty] | 110 | 300
[6 empty] | 100 | 300
| TEMPERATURAS OBTENIDAS Y RECOMENDADAS |  | MIN | MAX
| TEMPERATURA DE MEZCLADO OC |  | 149 | 157
| TEMPERATURA DE COMPACTACION OC |  | 138 | 142
CEMENTO ASFALTICO AC - 20
LABORATORISTA |  | JEFE DE LABORATORIO |  | Vo. Bo.
C. JULIO CESAR GARCIA RODRIGUEZ |  | ING. JOSE LUIS TAMAYO AMAYA |  | ARQ. CARLOS G. TAMAYO AMAYA
F-LAS-EAT-T09
TEMP. COMPACT. = 142 A 149 OC
140 +/- 15 seg.
85 +/- 15 seg.
TEMP. MECLADO = 157 A 163 OC

## DENSIDAD INGENIEROS
FORMA GENERAL DE REPORTE
OBRA Y LOCALIZACION | SAN LUIS DEL CORDERO - SAN PEDRO DEL GALLO |  |  | No. DE ENSAYO | 637
|  |  |  | FECHA DE MUESTREO | 2015-12-03
|  |  |  | FECHA DE INFORME | 2015-12-07
MUESTREO | PLANTA CRIBISA EN LERDO, DGO.
PARA EMPLEARSE EN | ESTUDIO MARSHALL
DENSIDAD POR EL METODO DEL CUERPO DE INGENIEROS
PESO DEL BOTE + VARILLA |  | 325
PESO DE BOTE + VARILLA + CEMENTO ASF. EN AIRE (W1) |  | 1874 |  | 1549
PESO DEL BOTE + VARILLA + CEMENTO ASF. EN AGUA (Ww) |  | 966
VOLUMEN DEL CEMENTO ASFALTICO (C.A.) |  | 583
PESO DE CHAROLA (Wc) |  | 250
PESO DE CHAROLA + MATERIAL |  | 1475
PESO DE MATERIAL (Wa) |  | 1225
PESO DE BOTE + C.A. + VARILLA + MAT. EN AIRE (W*t) |  | 2966.8
PESO DE BOTE + C.A. + VARILLA + MAT. EN AGUA (W*w) |  | 1005
| SD | 2.656947
PESO DE MATERIAL SECO (Wp) |  | 1144
PESO BOTE + VARILLA + C.A. EN AGUA (W'a) |  | 345.3
PESO BOTE + VARILLA + C.A. + MATERIAL (W'ap) |  | 1052.5
| SD | 2.62
C. JULIO CESAR GARCIA RODRIGUEZ | ING. JOSE LUIS TAMAYO AMAYA |  | ARQ. CARLOS G. TAMAYO AMAYA
LABORATORISTA | JEFE DE LABORATORIO |  | COORDINADOR DE CALIDAD
F-LAS-CT/2013
SD=Wa/((W1−W∗w)−(W1−Ww))
FORMULA
SD=Wp/(Wp−(W^′ ap−W^′ a))
FORMULA

## CALCULO MARSHALL
CALCULO DEL ENSAYE DISEÑO MARSHALL | [20 empty] | ENSAYES |  | 638 |  |  | - | 655
ENSAYES | PROBETA |  | PORCENTAJE DE C.A. VERIFICADO |  | PESOS ESPESIMEN |  |  |  | VOLUMENES |  |  | PESO VOLUMETRICO ESPESIMEN KG/M3 | PESO ESPESIFICO TEORICO MAXIMO G/CM3 | PROPORCIONES EN VOLUMEN |  |  | PORCENTAJE DE VACIOS |  | DETERMINACION DE LA ESTABILIDAD |  |  |  |  | FLUJO | CONSTANTE PRENSA | LECTURA FLUJO | FLUJO MM
[8 empty] | MATERIAL DE RECUBRIMIENTO G. | ESPESIMEN RECUBIERTO CM3 | MATERIAL DE RECUBRIMIENTO CM3 | ESPECIMEN CM3 |  |  | CEMENTO ASFALTICO % | MATERIAL PETREO % | VACIOS % | MATERIAL PETREO V.A.M. | LLENADOS POR EL C.A. | LECTURA MICROMETRICA | ALTURA ESPECIMEN CM | ESTABILIDAD SIN CORREGIR | FACTOR DE CORRECCION POR ALTURA | ESTABILIDAD CORREGIDA | MM.
| NUM. | C.A. % | AL AGREGADO | A LA MEZCLA | RECUBRIMIENTO EN AIRE G. | SIN RECUBRIMIENTO EN AIRE G. | RECUBRIMIENTO SUMERGIDO EN AGUA G.
|  |  | A | B | C | D | E | F | G | H | I | J | K | L | M | N | P | Q | S | T | U | V | W | V | Z |  | Y
[8 empty] | C-D | C-E | F/DP | G-H | D/I | (**) | B*J/YC.A | (100-b)j/s.p. | 100-I-M | 100-M | (l/P)100 |  |  | S*R(**) |  | (U) (Y)
638 | 1 | 3.3 | 3.3 | 3.194579 | 1192.5 | 1189.1 | 672.3 | 3.4 | 520.2 | 3.105023 | 517.095 | 2299.578 | 2839.559 | 7.132215 | 84.4185 | 8.449289 | 15.5815 | 45.7736 | 340 | 6.69 | 1292 | 1 | 1292 |  |  | 90 | 2.286
639 | 2 | 3.3 | 3.3 | 3.194579 | 1194 | 1190.5 | 675.9 | 3.5 | 518.1 | 3.196347 | 514.9037 | 2312.083 | 2825.59 | 7.171002 | 84.87758 | 7.951421 | 15.12242 | 47.41966 | 355 | 6.8 | 1349 | 1 | 1349 | 3.7 |  | 105 | 2.667
640 | 3 | 3.3 | 3.3 | 3.194579 | 1194 | 1190.5 | 670.2 | 3.5 | 523.8 | 3.196347 | 520.6037 | 2286.768 | 2854.01 | 7.092488 | 83.94827 | 8.959245 | 16.05173 | 44.18518 | 355 | 6.82 | 1349 | 1 | 1349 | 3.7 |  | 90 | 2.286
[12 empty] | 2299.476 |  |  | 87.20047 | 8.453318 | 15.58522 | 45.79282 |  |  |  |  | 1330 |  |  |  | 2.413
641 | 1 | 3.8 | 3.8 | 3.660886 | 1192.5 | 1189.1 | 679.9 | 3.4 | 512.6 | 3.105023 | 509.495 | 2333.88 | 2775.989 | 8.295212 | 85.26504 | 6.43975 | 14.73496 | 56.29612 | 380 | 6.45 | 1444 | 0.975 | 1407.9 |  |  | 90 | 2.286
642 | 2 | 3.8 | 3.8 | 3.660886 | 1194 | 1190.5 | 674.5 | 3.5 | 519.5 | 3.196347 | 516.3037 | 2305.814 | 2806.279 | 8.195458 | 84.23968 | 7.56486 | 15.76032 | 52.00059 | 390 | 6.45 | 1482 | 0.975 | 1444.95 | 3.7 |  | 125 | 3.175
643 | 3 | 3.8 | 3.8 | 3.660886 | 1194 | 1190.5 | 676.1 | 3.5 | 517.9 | 3.196347 | 514.7037 | 2312.981 | 2798.481 | 8.220934 | 84.50155 | 7.277518 | 15.49845 | 53.04358 | 390 | 6.53 | 1482 | 0.955 | 1415.31 | 3.7 |  | 110 | 2.794
[12 empty] | 2317.558 |  |  | 87.88617 | 7.094043 | 15.33124 | 53.7801 |  |  |  |  | 1422.72 |  |  |  | 2.751667
644 | 1 | 4.3 | 4.3 | 4.122723 | 1191.7 | 1188.2 | 682.1 | 3.5 | 509.6 | 3.196347 | 506.4037 | 2346.35 | 2737.808 | 9.391601 | 85.30967 | 5.298725 | 14.69033 | 63.93051 | 405 | 6.31 | 1539 | 1.012 | 1557.468 |  |  | 145 | 3.683
645 | 2 | 4.3 | 4.3 | 4.122723 | 1193.4 | 1190.3 | 680 | 3.1 | 513.4 | 2.83105 | 510.5689 | 2331.321 | 2753.429 | 9.331446 | 84.76325 | 5.905305 | 15.23675 | 61.24302 | 410 | 6.31 | 1558 | 1.012 | 1576.696 | 3.7 |  | 130 | 3.302
646 | 3 | 4.3 | 4.3 | 4.122723 | 1193.5 | 1190.1 | 686.2 | 3.4 | 507.3 | 3.105023 | 504.195 | 2360.396 | 2723.368 | 9.447825 | 85.82039 | 4.731781 | 14.17961 | 66.62967 | 410 | 6.32 | 1558 | 1.01 | 1573.58 | 3.7 |  | 140 | 3.556
[12 empty] | 2346.022 |  |  | 88.96558 | 5.311937 | 14.70223 | 63.9344 |  |  |  |  | 1569.248 |  |  |  | 3.513667
647 | 1 | 4.8 | 4.8 | 4.580153 | 1184.9 | 1181.4 | 683.5 | 3.5 | 501.4 | 3.196347 | 498.2037 | 2371.319 | 2688.223 | 10.54467 | 85.8062 | 3.649139 | 14.1938 | 74.29062 | 436 | 6.24 | 1656.8 | 1.032 | 1709.8176 |  |  | 130 | 3.302
648 | 2 | 4.8 | 4.8 | 4.580153 | 1184.9 | 1181.4 | 685.7 | 3.5 | 499.2 | 3.196347 | 496.0037 | 2381.837 | 2677.834 | 10.59144 | 86.18678 | 3.22178 | 13.81322 | 76.6761 | 439 | 6.32 | 1668.2 | 1.01 | 1684.882 | 3.7 |  | 150 | 3.81
649 | 3 | 4.8 | 4.8 | 4.580153 | 1193.7 | 1190.6 | 689 | 3.1 | 504.7 | 2.83105 | 501.8689 | 2372.332 | 2687.219 | 10.54917 | 85.84285 | 3.607978 | 14.15715 | 74.5148 | 429 | 6.33 | 1630.2 | 1.007 | 1641.6114 | 3.7 |  | 140 | 3.556
[12 empty] | 2375.163 |  |  | 90.07065 | 3.492966 | 14.05472 | 75.16051 |  |  |  |  | 1678.77 |  |  |  | 3.556
650 | 1 | 5.3 | 5.3 | 5.033238 | 1184.4 | 1180 | 679.8 | 4.4 | 504.6 | 4.018265 | 500.5817 | 2357.257 | 2678.224 | 11.51907 | 84.89234 | 3.588593 | 15.10766 | 76.24653 | 405 | 6.27 | 1539 | 1.024 | 1575.936 |  |  | 150 | 3.81
651 | 2 | 5.3 | 5.3 | 5.033238 | 1182.7 | 1179.7 | 686.5 | 3 | 496.2 | 2.739726 | 493.4603 | 2390.669 | 2645.89 | 11.68234 | 86.09559 | 2.22208 | 13.90441 | 84.01889 | 410 | 6.17 | 1558 | 1.052 | 1639.016 | 3.7 |  | 150 | 3.81
652 | 3 | 5.3 | 5.3 | 5.033238 | 1181.5 | 1178.8 | 686.5 | 2.7 | 495 | 2.465753 | 492.5342 | 2393.336 | 2643.342 | 11.69537 | 86.19165 | 2.11298 | 13.80835 | 84.69781 | 410 | 6.18 | 1558 | 1.049 | 1634.342 | 3.7 |  | 150 | 3.81
[12 empty] | 2380.421 |  |  | 90.27003 | 2.641218 | 14.27347 | 81.65441 |  |  |  |  | 1616.431 |  |  |  | 3.81
653 | 1 | 5.8 | 5.8 | 5.482042 | 1192.6 | 1189.9 | 691.9 | 2.7 | 500.7 | 2.465753 | 498.2342 | 2388.234 | 2625.187 | 12.71107 | 85.60144 | 1.687489 | 14.39856 | 88.28015 | 370 | 6.23 | 1406 | 1.035 | 1455.21 |  |  | 165 | 4.191
654 | 2 | 5.8 | 5.8 | 5.482042 | 1185.3 | 1183.1 | 688.2 | 2.2 | 497.1 | 2.009132 | 495.0909 | 2389.662 | 2623.85 | 12.71867 | 85.65264 | 1.628694 | 14.34736 | 88.64813 | 380 | 6.23 | 1444 | 1.035 | 1494.54 | 3.7 |  | 165 | 4.191
655 | 3 | 5.8 | 5.8 | 5.482042 | 1192.8 | 1189.8 | 690.7 | 3 | 502.1 | 2.739726 | 499.3603 | 2382.648 | 2630.43 | 12.68134 | 85.40124 | 1.917422 | 14.59876 | 86.86586 | 375 | 6.25 | 1425 | 1.029 | 1466.325 | 3.7 |  | 165 | 4.191
[12 empty] | 2386.848 |  |  |  | 1.744535 | 14.44823 | 87.93138 |  |  |  |  | 1472.025 |  |  |  | 4.191
| R= CONSTANTE DE ANILLO |  |  |  | 3.8 |  |  |  |  | DENSIDAD CEMENTO ASFALTICO (D.C.A) = | [5 empty] | 1.03
| º= DENSIDAD TEORICA MAXIMA | [8 empty] | DENSIDAD DE MATEIAL PETREO (D.M.P)= | [5 empty] | 2.637018
| CONSTANTE FLUJO |  |  | 2.54 | [5 empty] | DENSIDAD PARAFINA D.P= |  |  |  | 1.095
LABORATORISTA | [7 empty] | JEFE DE LABORATORIO | [7 empty] | Vo. Bo.
C. JULIO CESAR GARCIA RODRIGUEZ | [7 empty] | ING. JOSE LUIS TAMAYO AMAYA | [7 empty] | ARQ. CARLOS G. TAMAYO AMAYA

## RESUMEN MARSHALL
FORMA GENERAL DE REPORTE
OBRA Y LOCALIZACION | SAN LUIS DEL CORDERO - SAN PEDRO DEL GALLO |  |  |  | ENSAYOS | 638-655
[5 empty] | FECHA DE RECIBO: | 2015-12-03
[5 empty] | FECHA DE INFORME: | 2015-12-07
VALORES PROMEDIO EN GRAFICAS MARSHALL
PUNTO | C.A.% | PESO VOLUMETRICO | % VACIOS | % VAM | ESTABILIDAD KG. | FLUJO MM
1 | 3.3 | 2299.476 | 8.453318 | 15.58522 | 1330 | 2.413
2 | 3.8 | 2317.558 | 7.094043 | 15.33124 | 1422.72 | 2.751667
3 | 4.3 | 2346.022 | 5.311937 | 14.70223 | 1569.248 | 3.513667
4 | 4.8 | 2375.163 | 3.492966 | 14.05472 | 1678.77 | 3.556
5 | 5.3 | 2380.421 | 2.641218 | 14.27347 | 1616.431 | 3.81
6 | 5.8 | 2386.848 | 1.744535 | 14.44823 | 1472.025 | 4.191
LABORATORISTA |  | JEFE DE LABORATORIO |  |  | Vo. Bo.
C. JULIO CESAR GARCIA RODRIGUEZ
|  | ING. JOSE LUIS TAMAYO AMAYA |  |  | ARQ. CARLOS G. TAMAYO AMAYA

## INFORME MARSHALL
GRAFICAS Y RESULTADOS DE LA PRUEBA MARSHALL
OBRA Y LOCALIZACION | SAN LUIS DEL CORDERO - SAN PEDRO DEL GALLO |  |  |  | ENSAYOS | 638-655
[5 empty] | FECHA DE RECIBO: | 2015-12-03
[5 empty] | FECHA DE INFORME: | 2015-12-07
MATERIAL PARA LA CAPA DE: |  | MICROCARPETA T.M. 13 MM EN CALIENTE
UBICACIÓN DE LA PLANTA: |  | PLANTA CRIBISA EN LERDO, DGO.
OBJETO DEL ENSAYE: |  |  | ESTUDIO | X
|  |  |  | CARACTERISTICAS | DATOS OBTENIDOS | NORMA VIGENTE (N-CMT-4-05-003/08)
|  |  |  | CONT. OPTIMO DE C.A. (%) | 4.8
|  |  |  | PESO ESPECIFICO (kg/m3) | 2375.163
|  |  |  | VACIOS (%) | 3.492966 | 3 A 5
|  |  |  | V.A.M. (%) | 14.05472 | 14 MIN
|  |  |  | V.F.A (%) | 75.16051 | 65 A 75
|  |  |  | FLUJO (mm) | 3.556 | 2 A 3.5
|  |  |  | ESTABILIDAD (kgs.) | 1678.77 | 816 MIN
|  |  |  | PERDIDA DE ESTABILIDAD POR IMERSION EN AGUA (%) |  | 25.0 MIN.
ESPECIMENES COMPACTADOS CON 75 GOLPES DEL PISON POR CARA A LA TEMPERATURA DE 145 OC
OBSERVASIONES:
SE REPORTAN RESULTADOS DE LA PRUEBA MARSHALL REALIZADA MEDIANTE NORMAS PARA MUESTREO Y PRUEBAS DE LOS MATERIALES, EQUIPOS Y SISTEMAS VIGENTES.
LABORATORISTA |  | JEFE DE LABORATORIO |  |  | Vo. Bo.
C. JULIO CESAR GARCIA RODRIGUEZ |  | ING. JOSE LUIS TAMAYO AMAYA |  |  | ARQ. CARLOS G. TAMAYO AMAYA
F-LAS-EAT-A04

## INFORME MEZCLA COMPROBACION
INFORME DE ENSAYE DE CONCRETO ASFÁLTICO
N-CMT-4-05-003/08 NIT - SCT.
OBRA Y LOCALIZACION |  |  |  | SAN LUIS DEL CORDERO - SAN PEDRO DEL GALLO
[16 empty] | ENSAYE No. |  | 656
[16 empty] | FECHA DE RECIBO |  |  |  | #REF! | 2015-12-03
[16 empty] | FECHA DE INF. |  |  | 2015-12-07
DATOS DEL MUESTREO |  |  |  | DESCRIPCIÓN DEL MATERIAL |  | MEZCLA ASFALTICA | [5 empty] | 12.50 MM (1/2") A FINOS | [8 empty] | PARA USARSE EN |  | CARP. ASF.
|  |  |  | TRATAMIENTO PREVIO AL MUESTREO |  |  |  | MEZCLADO EN LABORATORIO
|  |  |  | CLASE DE DEPOSITO MUESTREADO |  |  | LABORATORIO
|  |  |  | UBICACIÓN DEL BANCO DE DONDE PROCEDE EL MUESTREO | [9 empty] | PLANTA CRIBISA EN LERDO, DGO.
VIAJE No |  |  |  |  | TENDIDO EN km. |  |  |  |  | A km |  |  |  |  | CARRIL | [5 empty] | FRANJA
TEMP. DE LA MEZCLA AL SALIR DE LA PLANTA | [13 empty] | OC EN EL TENDIDO | [5 empty] | OC AL INICIAR LA COMPACT.
CARACTERÍSTICAS DEL MATERIAL PETREO | P.E. SECO SUELTO KM/M3 |  |  |  |  | 1788 | [5 empty] | COMPOSICION GRANULOMETRICA
| GRANULOMETRIA | [9 empty] | PORCENTAJE QUE PASA
| COMPOSICIÓN GRANULOMÉTRICA |  | MALLAS |  | % Q PASA | DEL PROYECTO
|  |  | Núm. 1 |  | 100 | [7 empty] | 25 | 100 | 100
|  |  | Núm. 3/4 |  | 100 | [7 empty] | 19 | 100 | 100 | [5 empty] | 0.25
|  |  | Núm. 1/2 |  | 100 | 100 | [6 empty] | 12.5 | 100 | 100 | [5 empty] | 0.375
|  |  | Núm. 3/8 |  | 99.64681 | 90 A 100 | [6 empty] | 9.5 | 90 | 100 | [5 empty] | 0.5
|  |  | Núm.1/4 |  | 80.22772 | 70 A 81 | [6 empty] | 6.3 | 70 | 81 | [5 empty] | 0.75
|  |  | Núm. 4 |  | 68.20078 | 56 A 69 | [6 empty] | 4.75 | 56 | 69 | [5 empty] | 4
|  |  | Núm. 10 |  | 37.35967 | 28 A 42 | [6 empty] | 2 | 28 | 42 | [5 empty] | 10
|  |  | Núm. 20 |  | 23.21443 | 18 A 27 | [6 empty] | 0.85 | 18 | 27 | [5 empty] | 20
|  |  | Núm. 40 |  | 14.76254 | 13 A 20 | [6 empty] | 0.425 | 13 | 20 | [5 empty] | 40
|  |  | Núm. 60 |  | 10.55917 | 10 A 15 | [6 empty] | 0.25 | 10 | 15 | [5 empty] | 60
|  |  | Núm. 100 |  | 8.707692 | 6 A 12 | [6 empty] | 0.15 | 6 | 12 | [5 empty] | 100
|  |  | Núm. 200 |  | 6.265738 | 2 A 7 | [6 empty] | 0.075 | 2 | 7 | [5 empty] | 200
| P.E. (Ym)g/cm3 |  |  |  |  | 2.4 MIN
ABSORCIÓN
| DESGASTE % |  |  |  |  | 30 MAX.
%DE TRITURACIÓN
| PART. ALARGADAS Y LAJEADAS % |  |  |  |  | 35 MAX.
| EQUIV. DE ARENA |  |  |  |  | 50 MIN.
CARACTERÍSTICA DE LA MEZCLA | [5 empty] | DEL PROYECTO |  |  |  |  | C ARACTERÍSTICAS DEL ESPECIMEN |  |  |  |  | ESPECIFICACIÓN |  |  |  |  | CARACTERÍSTICAS DEL ASFALTO
CONTENIDO DEL ASFALTO |  |  |  |  | 5 | 4.8 |  |  |  |  | P.E. kg/m3 |  |  |  | 2375.163 | [5 empty] | TIPO |  |  | PG 64-22
ADITIVO USADO |  |  | MARCA | [7 empty] | ESTABILIDAD kg |  |  |  | 1678.77 | 816 MIN |  |  |  |  | PENETRACIÓN
|  |  | TIPO | [7 empty] | FLUJO mm |  |  |  | 3.556 | 2 - 3.5 |  |  |  |  | VISCOSIDAD
|  |  | CANTIDAD | [7 empty] | VACIOS % |  |  |  | 3.492966 | 3 - 5 |  |  |  |  | TEMP. DE MEZCLADO |  |  | 149-157
AFINIDAD |  |  |  |  | BUENA | [5 empty] | V.A.M. % |  |  |  | 14.05472 | 14.0 MIN.
CONCLUSION: | [21 empty] | 107.4479
|  | LABORATORISTA | [6 empty] | JEFE DE LABORATORIO | [7 empty] | Vo. Bo.
C. JULIO CESAR GARCIA RODRIGUEZ | [5 empty] | ING. JOSE LUIS TAMAYO AMAYA | [9 empty] | ARQ. CARLOS G. TAMAYO AMAYA
F-LAS-EAT-A01
200 100 60 40 20 10 4 1/4 3/8 1/2 3/4 1
KG. DE CEMENTO ASFALTICO POR M3 MEZCLA COMPACTA ------------ 103.3
MEZCLA: 20 % DE SELLO CALIZO 3/8" , 30% DE MATERIAL SELLO REOLITICO 1/2" Y 50 % DE POLVILLO-ARENAS