## CALCULO
ENSAYES | PROBETA |  | PORCENTAJE DE C.A. VERIFICADO |  | PESOS ESPESIMEN |  |  |  | VOLUMENES |  |  | PESO VOLUMETRICO ESPESIMEN KG/M3 | PESO ESPESIFICO TEORICO MAXIMO G/CM3 | PROPORCIONES EN VOLUMEN |  |  | PORCENTAJE DE VACIOS |  | DETERMINACION DE LA ESTABILIDAD |  |  |  |  | FLUJO | CONSTANTE PRENSA | LECTURA FLUJO | FLUJO MM
[8 empty] | MATERIAL DE RECUBRIMIENTO G. | ESPESIMEN RECUBIERTO CM3 | MATERIAL DE RECUBRIMIENTO CM3 | ESPECIMEN CM3 |  |  | CEMENTO ASFALTICO % | MATERIAL PETREO % | VACIOS % | MATERIAL PETREO V.A.M. | LLENADOS POR EL C.A. | LECTURA MICROMETRICA | ALTURA ESPECIMEN cm | ESTABILIDAD SIN CORREGIR | FACTOR DE CORRECCION POR ALTURA | ESTABILIDAD CORREGIDA | MM.
| NUM. | C.A. % | AL AGREGADO | A LA MEZCLA | RECUBRIMIENTO EN AIRE G. | SIN RECUBRIMIENTO EN AIRE G. | RECUBRIMIENTO SUMERGIDO EN AGUA G.
|  |  | A | B | C | D | E | F | G | H | I | J | K | L | M | N | P | Q | S | T | U | V | W | V | Z |  | Y
[8 empty] | C-D | C-E | F/DP | G-H | D/I | (**) | B*J/YC.A | (100-b)j/s.p. | 100-I-M | 100-M | (l/P)100 |  |  | S*R(**) |  | (U) (Y)
440 | 1 | 4.166667 | 4.166667 | 4 | 1162.3 | 1160.2 | 656.4 | 2.1 | 505.9 | 1.917808 | 503.9822 | 2302.065 | 2750.019 | 8.94006 | 84.51177 | 6.548168 | 15.48823 | 57.72165 | 570 | 6.29 | 2109 | 1.018 | 2146.962 |  |  | 137 | 3.4798
| 2 | 4.166667 | 4.166667 | 4 | 1163.1 | 1161 | 656.1 | 2.1 | 507 | 1.917808 | 505.0822 | 2298.636 | 2753.665 | 8.926741 | 84.38586 | 6.687395 | 15.61414 | 57.17089 | 581 | 6.32 | 2149.7 | 1.01 | 2171.197 | 3.7 |  | 142 | 3.6068
| 3 | 4.166667 | 4.166667 | 4 | 1164.6 | 1160.9 | 656 | 3.7 | 508.6 | 3.378995 | 505.221 | 2297.806 | 2754.548 | 8.92352 | 84.35541 | 6.721068 | 15.64459 | 57.03902 | 563 | 6.34 | 2083.1 | 1.004 | 2091.4324 | 3.7 |  | 140 | 3.556
[12 empty] | 2299.503 |  |  |  | 6.65221 | 15.58232 | 57.31052 |  |  |  |  | 2136.53 |  |  |  | 3.547533
| R= CONSTANTE DE ANILLO |  |  |  | y=(X)(3.7) |  |  |  |  | DENCIDAD CEMENTO ASFALTICO (D.C.A) = | [5 empty] | 1.03 |  |  |  | ELABORO
| º= DENSIDAD TEORICA MAXIMA | [8 empty] | DENCIDAD DE MATEIAL PETREO (D.M.P)= | [5 empty] | 2.615 |  |  |  | 0
| CONSTANTE FLUJO |  |  | 2.54 | [5 empty] | DENCIDAD PARAFINA D.P= |  |  |  | 1.095
INFORME 160
ENSAYE No. |  |  |  | 440 | FECHA |  | 2015-11-18 |  |  |  |  | P. INC. FILTRO |  |  |  |  | 4.3
OBRA |  |  |  | KM. 1+450 FRANJA 1 CALZADA 1 | [7 empty] | P. FINAL FILTRO |  |  |  |  | 4.7
DESCRIPCION |  |  |  | MICROCARPETA | [7 empty] | P. MAT ASF. |  |  |  |  | 0.4
LABORATORISTA |  |  |  | 0 | [7 empty] | PASA | RET. | % | CONST. | AREAS |  | INDICE ASFALTICO |  |  | 0.0075
PESO INICIAL (CON C.A.) |  |  |  | 700 |  |  | % DE CONT. ASF. |  | 4.166667 |  |  | 37.5 | 19 | 0 | 0.27 | 0
PESO FINAL (SIN C.A.) |  |  |  | 671.6 | [7 empty] | 19 | 4.75 | 35.11905 | 0.41 | 14.39881 |  | AREA SUPERFICIAL |  |  | 539.6763
P. MAT. ASF. FILTRO |  |  |  | 0.4 | [7 empty] | 4.75 | 0.43 | 51.11607 | 2.05 | 104.7879
PESO FINAL |  |  |  | 672 | [7 empty] | 0.425 | 0.08 | 8.258929 | 15.38 | 127.0223 |  | % DE CON. APROX. POR SUPERFICIE DE GRANULOMETRIA |  |  | 4.047573 | 5.547573 | [5 empty] | 3.9 | 3.9
DIFERENCIA |  |  |  | 28 | 28 | [6 empty] | 0.075 |  | 5.505952 | 53.3 | 293.4673 | [11 empty] | 3 | 5.2 | 3 A 8
MALLA NUM |  |  |  | ABERTURA MM | PESO SUELTO RETENIDO (G) |  | % RETENIDO PARCIAL |  | % QUE PASA |  |  | MALLA NUM |  |  | ABERTURA MM |  | PESO RETENIDO (G) |  | % RETENIDO PARCIAL |  | % QUE PASA | [6 empty] | 4.3 | 3.3
2" |  |  |  | 50 | 0 |  | 0 |  | 100 |  |  | 10 |  |  | 2 |  | 238.9 |  | 35.5506 |  | 29.33036
1 1/2" |  |  |  | 36.1 | 0 |  | 0 |  | 100 |  |  | 20 |  |  | 0.84 |  | 73.9 |  | 10.99702 |  | 18.33333
1" |  |  |  | 25.4 | 0 |  | 0 |  | 100 |  |  | 40 |  |  | 0.42 |  | 30.7 |  | 4.568452 |  | 13.76488
3/4" |  |  |  | 19.05 | 0 |  | 0 |  | 100 |  |  | 60 |  |  | 0.25 |  | 18.1 |  | 2.693452 |  | 11.07143
1/2" |  |  |  | 12.7 | 44.6 |  | 6.636905 |  | 93.3631 |  |  | 100 |  |  | 0.149 |  | 11.5 |  | 1.71131 |  | 9.360119
3/8" |  |  |  | 9.52 | 13.5 |  | 2.008929 |  | 91.35417 |  |  | 200 |  |  | 0.074 |  | 25.9 |  | 3.854167 |  | 5.505952
1/4" |  |  |  | 6.3 | 107.6 |  | 16.0119 |  | 75.34226 |  |  | PASA 200 |  |  | 635 |  | 37 |  | 5.505952 |  | 1.154632e-14
NUM. 4 |  |  |  | 4.75 | 70.3 |  | 10.46131 |  | 64.88095 |  |  | SUMA |  |  |  |  | 672
PASA No. 4
SUMA
CARACTERISTICAS DE EL MATERIAL PETREO | [18 empty] | SUPERFICIE ESPESIFICA |  |  | 539.6763
CARACTERISTICA | [12 empty] | RESULTADO |  | REQUISITO
CONTENIDO DE CEMENTO ASFALTICO % | [12 empty] | 4.166667 |  |  |  | 5.548%
ESTABILIDAD EN KGS. | [12 empty] | 2136.53 |  | 817 MINIMO |  |  |  | INDICE ASFALTICO |  |  | 0.0075
FLUJO EN MM | [12 empty] | 3.547533 |  | 2 A 3.5
VACIOS EN LA MEZCLA ASFALTICA (VMC) % | [12 empty] | 6.65221 |  | 3 A 5
VACIOS EN EL AGREGADO MINERAL (VAM) % | [12 empty] | 15.58232 |  | 13 MINIMO |  |  |  | CONTENIDO POR SUPERFICIE DE GRANULOMETRIA |  |  | 5.548%
NUMERO DE GOLPES POR CARA | [12 empty] | 75 |  | 75
TIPO DE ASFALTO UTILIZADO | [12 empty] | PG 64-22
37.5 | 19 |  | 0 |  | 0.27 | 0 | 0.0075 | 4.047573
19 | 4.75 |  | 35.11905 |  | 0.41 | 14.39881
4.75 | 0.425 |  | 51.11607 |  | 2.05 | 104.7879
0.425 | 0.075 |  | 8.258929 |  | 15.38 | 127.0223
0.075 |  |  | 5.505952 |  | 53.3 | 293.4673 |  | 5.548%
539.6763
200 100 60 40 20 10 4 1/4 3/8 1/2 3/4 1

## ENSAYE CONCRETO ASFÁLTICO
INFORME DE ENSAYE DE CONCRETO ASFÁLTICO
N-CMT-4-05-003/08.
OBRA Y UBICACIÓN |  |  |  | RECONSTRUCCIÓN Y CONSERVACION DE CAMINOS: RURALES Y CARRETERAS ALIMENTADORAS CAMINO: COL. HIDALGO- SAN JOSE DEL MOLINO- E.C. (DGO- H. DEL PARRAL) META: RECONSTRUCCIÓN Y CONSERVACION DE CAMINOS: RURALES Y CARRETERAS ALIMENTADORAS CAMINO: COL. HIDALGO- SAN JOSE DEL MOLINO- E.C. (DGO- H. DEL PARRAL) DEL KM 0+000 AL KM 13+400, (EN TRAMOS AISLADOS) EN EL MUNICIPIO DE DURANGO, DGO.
[18 empty] | ENSAYE No. | 440
[18 empty] | FECHA DE RECIBO |  |  |  | 2015-11-18
[18 empty] | FECHA DE INF. |  | 2015-11-19
DATOS DEL MUESTREO |  |  |  | DESCRIPCIÓN DEL MATERIAL |  | MEZCLA ASFALTICA | [12 empty] | PARA USARSE EN: |  |  |  |  | CARPET ASFALTICA
|  |  |  | TRATAMIENTO PREVIO AL MUESTREO |  |  |  |  | MEZCLA ELABORADA EN PLANTA
|  |  |  | CLASE DE DEPOSITO MUESTREADO |  |  |  | FINISHER EN OBRA
UBICACIÓN DEL BANCO DE DONDE PROCEDE EL MUESTREO
VIAJE No |  |  | 2 |  | TENDIDO EN km. |  | 1337 |  |  |  | A km |  | 1387 |  |  | CARRIL | LIBRAMIENTO NOROESTE |  |  |  |  | FRANJA | CENTRO
TEMP. DE LA MEZCLA AL SALIR DE LA PLANTA | [5 empty] | 155 | [8 empty] | OC EN EL TENDIDO |  |  | 150 |  |  | OC AL INICIAR LA COMPACT. |  |  |  | 138
CARACTERÍSTICAS DEL MATERIAL PETREO | P.E. SECO S. Kg/m3
| COMPOSICIÓN GRANULOMÉTRICA |  | MALLAS |  | % Q PASA | DEL PROYECTO
|  |  | Núm. 1 |  | 100 | [8 empty] | 25 | 100 | 100
|  |  | Núm. 3/4 |  | 100 | [8 empty] | 19 | 100 | 100 | [5 empty] | 0.25
|  |  | Núm. 1/2 |  | 93.3631 | 100 | [7 empty] | 12.5 | 100 | 100 | [5 empty] | 0.375
|  |  | Núm. 3/8 |  | 91.35417 | 90 A 100 | [7 empty] | 9.5 | 90 | 100 | [5 empty] | 0.5
|  |  | Núm.1/4 |  | 75.34226 | 70 A 81 | [7 empty] | 6.3 | 70 | 81 | [5 empty] | 0.75
|  |  | Núm. 4 |  | 64.88095 | 56 A 69 | [7 empty] | 4.75 | 56 | 69 | [5 empty] | 4
|  |  | Núm. 10 |  | 29.33036 | 28 A 42 | [7 empty] | 2 | 28 | 42 | [5 empty] | 10
|  |  | Núm. 20 |  | 18.33333 | 18 A 27 | [7 empty] | 0.85 | 18 | 27 | [5 empty] | 20
|  |  | Núm. 40 |  | 13.76488 | 13 A 20 | [7 empty] | 0.425 | 13 | 20 | [5 empty] | 40
|  |  | Núm. 60 |  | 11.07143 | 10 A 15 | [7 empty] | 0.25 | 10 | 15 | [5 empty] | 60
|  |  | Núm. 100 |  | 9.360119 | 6 A 12 | [7 empty] | 0.15 | 6 | 12 | [5 empty] | 100
|  |  | Núm. 200 |  | 5.505952 | 2 A 7 | [7 empty] | 0.075 | 2 | 7 | [5 empty] | 200
P.E. (Ym)g/cm3
ABSORCIÓN
DESGASTE %
%DE TRITURACIÓN
PART. ALARGADAS %
PART. LAJEADAS %
EQUIV. DE ARENA
CONT. LINEAL %
CARACTERÍSTICA DE LA MEZCLA | [5 empty] | DEL PROYECTO | [5 empty] | C ARACTERÍSTICAS DEL ESPECIMEN | [5 empty] | ESPECIFICACIÓN |  |  |  | CARACTERÍSTICAS DEL ASFALTO
CONTENIDO DEL ASFALTO |  |  |  |  | 4.166667 | [6 empty] | P.E. kg/m3 |  |  |  | 2299.503 | [5 empty] | TIPO
ADITIVO USADO |  |  | MARCA | [8 empty] | ESTABILIDAD kg |  |  |  | 2136.53 |  | 817 MIN |  |  |  | PENETRACIÓN
|  |  | TIPO | [8 empty] | FLUJO mm |  |  |  | 3.547533 |  | 2 - 3.5 |  |  |  | VISCOSIDAD
|  |  | CANTIDAD | [8 empty] | VACIOS % |  |  |  | 6.65221 |  | 3 - 5 |  |  |  | TEMP. DE MEZCLADO
AFINIDAD | [11 empty] | V.A.M. % |  |  |  | 15.58232 |  | 13.0 MIN.
OBSERVACIONES Y RECOMENDACIONES:
LOS RESULTADOS OBTENIDOS DE LA MUESTRA DE MEZCLA ASFALTICA ELABORADA EN CALIENTE SI CUMPLE CON REQUISITOS DE CALIDAD SEGÚN PROYECTO Y NORMAS DE CALIDAD VIGENTES N-CMT-4-05-003/08.
|  | LABORATORISTA | [7 empty] | JEFE DE LABORATORIO | [7 empty] | SIGNATARIO AUTORIZADO
F-LAS-EAT-A01
200 100 60 40 20 10 4 1/4 3/8 1/2 3/4 1

## TEMPERATURAS
INFORME DE TEMPERATURAS Y TENDIDO DE MEZCLA ASFALTICA ELABORADA EN CALIENTE
OBRA Y UBICACIÓN |  |  | RECONSTRUCCIÓN Y CONSERVACION DE CAMINOS: RURALES Y CARRETERAS ALIMENTADORAS CAMINO: COL. HIDALGO- SAN JOSE DEL MOLINO- E.C. (DGO- H. DEL PARRAL) META: RECONSTRUCCIÓN Y CONSERVACION DE CAMINOS: RURALES Y CARRETERAS ALIMENTADORAS CAMINO: COL. HIDALGO- SAN JOSE DEL MOLINO- E.C. (DGO- H. DEL PARRAL) DEL KM 0+000 AL KM 13+400, (EN TRAMOS AISLADOS) EN EL MUNICIPIO DE DURANGO, DGO. | [7 empty] | ENSAYE No. |  | 102-120
[11 empty] | FECHA DE RECIBO |  | 2015-02-06
[11 empty] | FECHA DE INFORME |  | 2015-02-07
SUBTRAMO |  |  | KM. 1+000-1+600 | [5 empty] | ESPESOR DEL PROYECTO DE LA CAPA |  |  |  | 3.0 CMS. COMPACTOS
[9 empty] | ESPESOR DE LA CAPA ANTES DE COMPACTAR |  |  |  | 3.9 CMS. SUELTOS
VIAJES |  |  | HORAS | TEMPS. DE LA MEZCLA EN OC |  |  | LUGAR DE TENDIDO |  |  |  |  | ESPESOR DE CAPA TENDIDA CMS. (Antes de compactar) | OBSERVACIONES
Viaje No. | Vol. M' |  | AL TENDER | AL SALIR DE LA PLANTA | AL TENDER | AL Compactarla | DE KM. | A KM. | FRANJA | CALZADA | ANCHO MTS.
1 | 14 | M3 | 9:53 | 155 | 150 | 138 | 1286 | 1337 | CENTRO | LIBRAMIENTO NOROESTE | 2.8 | 8.5 | MANTEO
2 | 13 | M3 | 10:15 | 155 | 150 | 138 | 1337 | 1387 | CENTRO |  | 2.8 | 8.5 | VIAJE FINALIZA FRANJA Y
" | " | " | 10:15 | 159 | 150 | 138 | 1387 | 1277 | DERECHO |  | 3 | 8.5 | COMIENZA SIGUIENTE
3 | 13 | M3 | 10:39 | 160 | 148 | 133 | 1277 | 1322 | DERECHO |  | 3 | 8.5
4 | 14 | M3 | 11:00 | 160 | 141 | 140 | 1322 | 1372 | DERECHO |  | 3 | 8.5
5 | 14 | M3 | 11:45 | 160 | 141 | 140 | 1372 | 1910 | IZQUIERDO |  | 4.8 | 8.5 | MANTEO
6 | 14 | M3 | 12:31 | 160 | 150 | 148 | 1910 | 1808 | IZQUIERDO |  | 4.8 | 8.5
7 | 12 | M3 | 12:45 | 161 | 146 | 143 | 1808 | 1837 | IZQUIERDO |  | 4.8 | 8.5
8 | 13 | M3 | 12:55 | 160 | 152 | 146 | 1837 | 1874 | IZQUIERDO |  | 4.8 | 8.5
9 | 14 | M3 | 13:01 | 158 | 155 | 150 | 1874 | 1906 | IZQUIERDO |  | 4.8 | 8.5
10 | 14 | M4 | 13:31 | 159 | 150 | 148 | 1906 | 1927 | IZQUIERDO |  | 4.8 | 8.5
11 | 14 | M5 | 14:02 | 159 | 150 | 141 | 1927 | 1962 | IZQUIERDO |  | 4.8 | 8.5
12 | 12 | M6 | 14:18 | 158 | 148 | 139 | 1962 | 1976 | IZQUIERDO |  | 4.8 | 8.5
13 | 14 | M7 | 15:08 | 159 | 153 | 145 | 1976 | 2035 | IZQUIERDO |  | 4.8 | 8.5
14 | 13 | M8 | 15:28 | 160 | 155 | 140 | 2035 | 2071 | IZQUIERDO |  | 4.8 | 8.5
15 | 14 | M9 | 15:40 | 160 | 154 | 144 | 2071 | 2101 | IZQUIERDO |  | 4.8 | 8.5
16 | 14 | M10 | 16:00 | 161 | 153 | 147 | 2101 | 2132 | IZQUIERDO |  | 4.8 | 8.5
17 | 12 | M11 | 16:19 | 160 | 157 | 137 | 2132 | 2157 | IZQUIERDO |  | 4.8 | 8.5
18 | 14 | M12 | 16:50 | 159 | 155 | 150 | 2157 | 2193 | IZQUIERDO |  | 4.8 | 8.5
19 | 14 | M13 | 17:13 | 158 | 142 | 139 | 2193 | 2224 | IZQUIERDO |  | 4.8 | 8.5
OBSERVACIONES:
SE REPORTAN TEMPERATURAS DE TENDIDO
LABORATORISTA |  |  |  |  | JEFE DE LABORATORIO | [5 empty] | SIGNATARIO AUTORIZADO
C. AARON VAZQUEZ MORENO |  |  |  |  | ING. JUNIOR FELIX HERNANDEZ ORTEGA | [5 empty] | TEC. MANUEL MARTINEZ ACOSTA
F-LAS-EAT-A02